## data
X(BS1&2C) | SiO2* | TiO2 | Al2O3 | FeO | MgO | CaO | Na2O | K2O | Total | Comment | X(BS3&4C) | SiO2* | TiO2 | Al2O3 | FeO | MgO | CaO | Na2O | K2O | Total | Comment | X(BS5&6C) | SiO2* | TiO2 | Al2O3 | FeO | MgO | CaO | Na2O | K2O | Total | Comment | X(BS7&8C) | SiO2* | TiO2 | Al2O3 | FeO | MgO | CaO | Na2O | K2O | Total | Comment | X(BS9&10) | SiO2* | TiO2 | Al2O3 | FeO | MgO | CaO | Na2O | K2O | Total | Comment | X(BS11&12C) | SiO2* | TiO2 | Al2O3 | FeO | MgO | CaO | Na2O | K2O | Total | Comment | X(BS13&14C) | SiO2* | TiO2 | Al2O3 | FeO | MgO | CaO | Na2O | K2O | Total | Comment | X(BS17&18C) | SiO2* | TiO2 | Al2O3 | FeO | MgO | CaO | Na2O | K2O | Total | Comment | X(BS19&20C) | SiO2* | TiO2 | Al2O3 | FeO | MgO | CaO | Na2O | K2O | Total | Comment
1529.7 | 52.0646 | 0.5346 | 14.232 | 11.2588 | 6.8307 | 10.6388 | 2.9858 | 1.4548 | 98.9718 | BS1&2C_L3_S1 | 1492.1 | 52.1795 | 1.9278 | 12.491 | 11.4481 | 6.7862 | 10.695 | 3.0434 | 1.4289 | 98.5118 | BS3&4C_L1_S1 | 1095.6 | 52.1115 | 2.0015 | 13.9466 | 10.029 | 6.5937 | 10.6172 | 3.1744 | 1.5261 | 99.4394 | BS5&6C_L3_S1 | 1405.6 | 51.8368 | 1.9814 | 14.0112 | 11.6205 | 5.4322 | 10.7752 | 2.9884 | 1.3543 | 99.2797 | BS7&8C_L3_S1 | 800.6 | 52.302 | 1.9196 | 13.7946 | 11.332 | 6.5548 | 9.191 | 3.3461 | 1.5599 | 98.7225 | BS9&10C_L2_S1 | 1458.46 | 52.0122 | 2.0369 | 13.827 | 11.6901 | 6.7523 | 10.6212 | 1.5658 | 1.4945 | 98.9186 | BS11&12C_L2_S1 | 1017.3 | 52.2787 | 1.9538 | 13.937 | 11.3684 | 6.7088 | 10.6079 | 3.1125 | 0.0329 | 99.5641 | BS13&14C_L3_S3 | 1144.84 | 50.2502 | 1.9315 | 14.1291 | 11.7602 | 5.1911 | 10.7027 | 3.0424 | 2.9927 | 97.9955 | BS17&18C_L3_S1 | 1200 | 50.376 | 1.9211 | 15.5896 | 11.5551 | 6.6792 | 9.1085 | 3.2519 | 1.5187 | 99.6031 | BS19&20C_L1_S1
1477.7 | 52.0366 | 0.5176 | 14.2198 | 11.2942 | 6.7986 | 10.6327 | 3.0391 | 1.4616 | 98.5577 | BS1&2C_L2_S1 | 1472.1 | 51.9916 | 1.9422 | 12.6168 | 11.5327 | 6.8168 | 10.7607 | 2.9366 | 1.4026 | 98.8368 | BS3&4C_L3_S1 | 1065.6 | 52.2333 | 1.957 | 14.0716 | 9.8092 | 6.5577 | 10.5953 | 3.2385 | 1.5373 | 99.3454 | BS5&6C_L2_S1 | 1385.6 | 51.9467 | 2.0162 | 13.9757 | 11.522 | 5.4136 | 10.7588 | 3.0034 | 1.3636 | 98.8848 | BS7&8C_L1_S1 | 795.6 | 52.0918 | 1.9864 | 13.9734 | 11.4644 | 6.5857 | 9.1343 | 3.2786 | 1.4855 | 99.0485 | BS9&10C_L3_S1 | 1453.46 | 52.2332 | 1.984 | 13.8564 | 11.5319 | 6.7971 | 10.6207 | 1.4978 | 1.4788 | 98.9378 | BS11&12C_L3_S1 | 970.3 | 52.0832 | 1.9675 | 13.9345 | 11.5644 | 6.7247 | 10.5505 | 3.1387 | 0.0366 | 99.4257 | BS13&14C_L1_S3 | 1059.84 | 50.4394 | 1.9187 | 14.1879 | 11.6339 | 5.1556 | 10.5453 | 3.0768 | 3.0425 | 99.2464 | BS17&18C_L1_S1 | 1195 | 50.3821 | 1.9405 | 15.531 | 11.6105 | 6.7213 | 9.2393 | 3.0779 | 1.4975 | 99.5738 | BS19&20C_L3_S1
1419.7 | 52.0469 | 0.483 | 14.2387 | 11.2873 | 6.834 | 10.6658 | 3.0245 | 1.4196 | 98.6938 | BS1&2C_L1_S1 | 1412.1 | 51.8691 | 1.928 | 12.5629 | 11.5009 | 6.9127 | 10.8586 | 2.9521 | 1.4156 | 98.4797 | BS3&4C_L1_S1 | 1025.6 | 52.0885 | 2.0431 | 14.0223 | 9.9399 | 6.5933 | 10.5582 | 3.2229 | 1.5319 | 99.1726 | BS5&6C_L1_S1 | 1335.6 | 51.884 | 1.989 | 13.9575 | 11.6298 | 5.47 | 10.7021 | 3.0045 | 1.3632 | 98.8459 | BS7&8C_L2_S1 | 790.6 | 52.0052 | 2.0059 | 14.0921 | 11.3925 | 6.5141 | 9.1719 | 3.292 | 1.5263 | 98.8737 | BS9&10C_L1_S1 | 1383.46 | 52.1275 | 2.0617 | 13.7344 | 11.6988 | 6.7368 | 10.5364 | 1.5673 | 1.5372 | 99.0391 | BS11&12C_L1_S1 | 937.3 | 52.2057 | 2.0318 | 13.9714 | 11.3688 | 6.6059 | 10.5994 | 3.1632 | 0.0538 | 99.4328 | BS13&14C_L3_S3 | 984.84 | 50.0386 | 1.9555 | 14.1893 | 11.7536 | 5.3262 | 10.6136 | 3.0703 | 3.0531 | 98.4207 | BS17&18C_L3_S1 | 1160 | 50.9278 | 1.9538 | 15.4135 | 11.1784 | 6.7459 | 9.0341 | 3.2414 | 1.505 | 99.1904 | BS19&20C_L2_S1
1369.7 | 52.0519 | 0.5642 | 14.2721 | 11.2527 | 6.73 | 10.6073 | 3.0357 | 1.4861 | 98.8111 | BS1&2C_L3_S1 | 1392.1 | 51.7786 | 1.9768 | 12.5198 | 11.6079 | 6.9274 | 10.7775 | 2.9991 | 1.4128 | 98.5796 | BS3&4C_L3_S1 | 1015.6 | 52.0298 | 1.9836 | 13.878 | 10.0906 | 6.6512 | 10.5933 | 3.2128 | 1.5607 | 99.439 | BS5&6C_L3_S1 | 1325.6 | 51.8387 | 1.9993 | 14.0443 | 11.6252 | 5.4217 | 10.7351 | 2.9855 | 1.3502 | 98.9998 | BS7&8C_L3_S1 | 720.6 | 52.418 | 2.0377 | 13.6963 | 11.234 | 6.5692 | 9.2063 | 3.3136 | 1.5248 | 98.5024 | BS9&10C_L2_S1 | 1378.46 | 52.3237 | 1.9931 | 13.6532 | 11.6222 | 6.7386 | 10.6057 | 1.5509 | 1.5127 | 98.6492 | BS11&12C_L2_S1 | 890.3 | 52.3813 | 1.9861 | 13.756 | 11.3548 | 6.6986 | 10.5961 | 3.182 | 0.0451 | 99.0857 | BS13&14C_L1_S3 | 979.84 | 50.6458 | 1.9081 | 14.2127 | 11.4528 | 5.1112 | 10.5021 | 3.0983 | 3.069 | 99.1079 | BS17&18C_L1_S1 | 1120 | 50.8325 | 1.9753 | 15.3437 | 11.4631 | 6.6394 | 9.0693 | 3.2001 | 1.4765 | 99.1195 | BS19&20C_L1_S2
1339.7 | 52.1615 | 0.4959 | 14.2736 | 11.1788 | 6.7115 | 10.6858 | 3.0297 | 1.4632 | 98.512 | BS1&2C_L1_S1 | 1352.1 | 52.1023 | 1.963 | 12.6284 | 11.4335 | 6.8047 | 10.7514 | 2.9316 | 1.3852 | 98.2472 | BS3&4C_L2_S1 | 985.6 | 52.3643 | 1.9732 | 13.7903 | 9.9076 | 6.6553 | 10.5598 | 3.216 | 1.5336 | 98.9994 | BS5&6C_L2_S1 | 1305.6 | 51.9579 | 2.0023 | 13.9949 | 11.5005 | 5.4275 | 10.8097 | 2.9457 | 1.3615 | 98.7144 | BS7&8C_L1_S1 | 715.6 | 52.223 | 1.9321 | 13.8769 | 11.3454 | 6.5461 | 9.2242 | 3.3628 | 1.4894 | 98.6218 | BS9&10C_L3_S1 | 1373.46 | 52.3019 | 1.9551 | 13.7832 | 11.6024 | 6.7421 | 10.5481 | 1.5627 | 1.5046 | 98.8968 | BS11&12C_L3_S1 | 883.3 | 52.1516 | 2.0113 | 13.8406 | 11.58 | 6.6516 | 10.5652 | 3.1554 | 0.0444 | 99.4602 | BS13&14C_L2_S3 | 904.84 | 50.0744 | 1.9346 | 14.1913 | 11.7296 | 5.2622 | 10.6774 | 3.0763 | 3.0542 | 98.3157 | BS17&18C_L3_S1 | 1115 | 50.7213 | 1.9656 | 15.4369 | 11.5098 | 6.6987 | 9.0898 | 3.1227 | 1.4552 | 99.1548 | BS19&20C_L3_S1
1317.7 | 51.9495 | 0.5544 | 14.2357 | 11.3941 | 6.838 | 10.5369 | 3.0165 | 1.4751 | 98.8212 | BS1&2C_L2_S1 | 1332.1 | 51.8367 | 2.0448 | 12.4462 | 11.5932 | 6.8583 | 10.8054 | 2.9978 | 1.4178 | 98.588 | BS3&4C_L1_S1 | 945.6 | 52.1188 | 1.9934 | 13.9841 | 9.9793 | 6.609 | 10.5361 | 3.217 | 1.5623 | 99.2646 | BS5&6C_L1_S1 | 1255.6 | 51.8003 | 2.0091 | 14.1397 | 11.5366 | 5.4007 | 10.7723 | 3.0024 | 1.339 | 99.0805 | BS7&8C_L2_S1 | 710.6 | 52.0395 | 2.0084 | 13.9968 | 11.3035 | 6.5496 | 9.1606 | 3.4058 | 1.5358 | 99.0238 | BS9&10C_L1_S1 | 1303.46 | 52.374 | 1.9907 | 13.773 | 11.6028 | 6.6759 | 10.5322 | 1.523 | 1.5285 | 98.9591 | BS11&12C_L1_S1 | 857.3 | 52.4001 | 2.0066 | 13.7725 | 11.4968 | 6.615 | 10.5301 | 3.1429 | 0.036 | 99.144 | BS13&14C_L3_S3 | 899.84 | 50.1247 | 1.9971 | 14.3056 | 11.5987 | 5.2003 | 10.5937 | 3.1176 | 3.0622 | 99.4315 | BS17&18C_L1_S1 | 1080 | 50.9298 | 2.0082 | 15.5435 | 11.2636 | 6.5298 | 8.9574 | 3.2501 | 1.5176 | 99.3439 | BS19&20C_L2_S1
1289.7 | 52.175 | 0.5304 | 14.156 | 11.2269 | 6.8154 | 10.6336 | 2.9933 | 1.4692 | 98.9112 | BS1&2C_L3_S1 | 1312.1 | 51.9226 | 2.0081 | 12.5498 | 11.5746 | 6.8377 | 10.7997 | 2.9143 | 1.393 | 98.495 | BS3&4C_L3_S1 | 935.6 | 51.8513 | 1.899 | 13.961 | 10.0837 | 6.7414 | 10.6456 | 3.2659 | 1.5521 | 99.8414 | BS5&6C_L3_S1 | 1245.6 | 51.8379 | 1.9609 | 14.1624 | 11.5634 | 5.4065 | 10.7689 | 2.9489 | 1.3511 | 98.9495 | BS7&8C_L3_S1 | 640.6 | 52.3542 | 2.0216 | 13.7996 | 11.2281 | 6.5843 | 9.1762 | 3.3158 | 1.5202 | 98.8447 | BS9&10C_L2_S1 | 1298.46 | 52.2998 | 1.9791 | 13.6468 | 11.7415 | 6.6711 | 10.5243 | 1.6075 | 1.5298 | 98.7323 | BS11&12C_L2_S1 | 810.3 | 52.4304 | 1.96 | 13.9662 | 11.4359 | 6.5791 | 10.4744 | 3.1242 | 0.0299 | 98.8736 | BS13&14C_L1_S3 | 824.84 | 50.0096 | 1.966 | 14.3207 | 11.6684 | 5.2884 | 10.6569 | 3.0654 | 3.0246 | 98.4315 | BS17&18C_L3_S1 | 1040 | 50.6012 | 1.9655 | 15.483 | 11.4111 | 6.6822 | 9.1105 | 3.2782 | 1.4684 | 99.6295 | BS19&20C_L1_S2
1259.7 | 51.9913 | 0.5008 | 14.1739 | 11.4463 | 6.8127 | 10.6239 | 3.0029 | 1.4483 | 98.785 | BS1&2C_L1_S1 | 1272.1 | 51.9498 | 2.0152 | 12.4688 | 11.5759 | 6.834 | 10.7737 | 2.9804 | 1.4021 | 98.3026 | BS3&4C_L2_S1 | 905.6 | 52.5232 | 1.9886 | 13.9307 | 9.8148 | 6.4702 | 10.4903 | 3.2235 | 1.5588 | 98.9329 | BS5&6C_L2_S1 | 1225.6 | 51.8013 | 2.0583 | 14.0365 | 11.6219 | 5.3543 | 10.7732 | 3.0048 | 1.3499 | 98.8723 | BS7&8C_L1_S1 | 635.6 | 52.3446 | 1.9499 | 13.8042 | 11.2972 | 6.5473 | 9.1855 | 3.3253 | 1.546 | 98.7652 | BS9&10C_L3_S1 | 1293.46 | 52.4464 | 1.9943 | 13.769 | 11.5903 | 6.6055 | 10.4927 | 1.5958 | 1.506 | 98.8137 | BS11&12C_L3_S1 | 803.3 | 52.3639 | 1.8987 | 13.8035 | 11.4683 | 6.6675 | 10.5363 | 3.2287 | 0.0331 | 99.3032 | BS13&14C_L2_S3 | 819.84 | 50.5088 | 1.9059 | 14.1947 | 11.4812 | 5.2692 | 10.5201 | 3.0682 | 3.0519 | 98.748 | BS17&18C_L1_S1 | 1035 | 50.5622 | 1.8752 | 15.5223 | 11.509 | 6.7952 | 9.0988 | 3.1806 | 1.4566 | 99.4487 | BS19&20C_L3_S2
1237.7 | 52.0706 | 0.5188 | 14.1553 | 11.2748 | 6.8406 | 10.6954 | 3.0122 | 1.4323 | 98.4964 | BS1&2C_L2_S1 | 1252.1 | 52.0424 | 1.9433 | 12.5882 | 11.4975 | 6.809 | 10.7787 | 2.9722 | 1.3686 | 98.2204 | BS3&4C_L1_S1 | 865.6 | 52.1209 | 2.0488 | 14.0031 | 9.8819 | 6.5394 | 10.6099 | 3.2534 | 1.5426 | 99.3573 | BS5&6C_L1_S1 | 1175.6 | 52.0444 | 1.9476 | 14.0115 | 11.6426 | 5.3599 | 10.668 | 2.9974 | 1.3285 | 98.6591 | BS7&8C_L2_S1 | 630.6 | 52.2769 | 1.997 | 13.9565 | 11.1599 | 6.5553 | 9.1487 | 3.3978 | 1.5078 | 98.5417 | BS9&10C_L1_S1 | 1223.46 | 52.2715 | 1.9807 | 13.6947 | 11.7465 | 6.7067 | 10.5662 | 1.5321 | 1.5015 | 99.2709 | BS11&12C_L1_S1 | 777.3 | 52.058 | 2.043 | 13.9471 | 11.4959 | 6.6263 | 10.5861 | 3.1885 | 0.0551 | 99.4362 | BS13&14C_L3_S3 | 744.84 | 50.3841 | 1.9323 | 14.2481 | 11.5361 | 5.2465 | 10.5942 | 3.0964 | 2.9623 | 97.9877 | BS17&18C_L3_S1 | 1000 | 51.0121 | 1.9745 | 15.3616 | 11.2577 | 6.5701 | 9.0754 | 3.2576 | 1.4911 | 99.2578 | BS19&20C_L2_S2
1209.7 | 52.0143 | 0.522 | 14.1507 | 11.2807 | 6.8277 | 10.6528 | 3.1087 | 1.443 | 98.9655 | BS1&2C_L3_S1 | 1232.1 | 51.879 | 1.9175 | 12.6209 | 11.5737 | 6.846 | 10.7706 | 2.9986 | 1.3936 | 98.5277 | BS3&4C_L3_S1 | 855.6 | 52.1338 | 1.9932 | 13.9465 | 9.9032 | 6.6283 | 10.6487 | 3.1922 | 1.5541 | 99.3806 | BS5&6C_L3_S1 | 1165.6 | 51.8133 | 1.9422 | 14.0507 | 11.6297 | 5.3957 | 10.8105 | 2.9943 | 1.3636 | 99.3259 | BS7&8C_L3_S1 | 560.6 | 52.503 | 1.9819 | 13.6843 | 11.2449 | 6.6897 | 9.0616 | 3.3154 | 1.5192 | 98.5855 | BS9&10C_L2_S1 | 1218.46 | 52.1521 | 1.9653 | 13.7597 | 11.6518 | 6.772 | 10.5896 | 1.5443 | 1.5652 | 98.8724 | BS11&12C_L2_S1 | 730.3 | 52.0162 | 1.9486 | 14.0335 | 11.521 | 6.6541 | 10.5818 | 3.1996 | 0.0452 | 99.3173 | BS13&14C_L1_S3 | 739.84 | 50.304 | 1.984 | 14.3718 | 11.4443 | 5.3188 | 10.4291 | 3.0851 | 3.0628 | 98.9166 | BS17&18C_L1_S1 | 960 | 50.868 | 1.9328 | 15.3697 | 11.4233 | 6.6514 | 9.0687 | 3.2443 | 1.4418 | 99.5195 | BS19&20C_L1_S2
1179.7 | 52.0762 | 0.5354 | 14.1794 | 11.242 | 6.8637 | 10.5936 | 3.0468 | 1.4628 | 98.44 | BS1&2C_L1_S1 | 1192.1 | 51.6402 | 2.0211 | 12.675 | 11.551 | 6.8564 | 10.7864 | 3.0506 | 1.4194 | 98.7158 | BS3&4C_L2_S1 | 825.6 | 52.5727 | 2.0314 | 13.8823 | 9.7857 | 6.4861 | 10.4959 | 3.1917 | 1.5543 | 98.8879 | BS5&6C_L2_S1 | 1145.6 | 51.6542 | 2.0564 | 14.0789 | 11.6704 | 5.372 | 10.8 | 2.9977 | 1.3703 | 98.7061 | BS7&8C_L1_S1 | 555.6 | 52.1742 | 1.9101 | 13.7934 | 11.3708 | 6.6234 | 9.2116 | 3.4103 | 1.5063 | 98.9788 | BS9&10C_L3_S1 | 1213.46 | 52.6631 | 1.987 | 13.7252 | 11.4361 | 6.628 | 10.4247 | 1.608 | 1.528 | 98.5508 | BS11&12C_L3_S1 | 723.3 | 52.3889 | 2.0226 | 13.824 | 11.3982 | 6.622 | 10.4944 | 3.2112 | 0.0388 | 99.3565 | BS13&14C_L2_S3 | 704.84 | 50.4907 | 2.0141 | 14.2642 | 11.4154 | 5.1889 | 10.471 | 3.1234 | 3.0324 | 98.7128 | BS17&18C_L2_S1 | 955 | 50.5593 | 1.9506 | 15.5034 | 11.5321 | 6.6598 | 9.1508 | 3.1669 | 1.4771 | 99.6831 | BS19&20C_L3_S2
1157.7 | 52.1464 | 0.5178 | 14.0041 | 11.2699 | 6.9092 | 10.691 | 3.0285 | 1.4333 | 98.3357 | BS1&2C_L2_S1 | 1172.1 | 52.0347 | 1.9901 | 12.6256 | 11.4564 | 6.8076 | 10.7057 | 2.9676 | 1.4123 | 98.0562 | BS3&4C_L1_S1 | 785.6 | 52.249 | 1.8904 | 14.0177 | 9.9678 | 6.5111 | 10.5583 | 3.262 | 1.5438 | 99.2278 | BS5&6C_L1_S1 | 1095.6 | 51.9749 | 1.937 | 13.9346 | 11.6557 | 5.3488 | 10.7322 | 3.0653 | 1.3516 | 98.5309 | BS7&8C_L2_S1 | 550.6 | 52.4532 | 1.9347 | 13.8696 | 11.0608 | 6.6168 | 9.1305 | 3.4035 | 1.531 | 98.4314 | BS9&10C_L1_S1 | 1143.46 | 52.3188 | 2.0361 | 13.8143 | 11.4944 | 6.7453 | 10.453 | 1.6167 | 1.5215 | 99.0629 | BS11&12C_L1_S1 | 697.3 | 52.2897 | 1.9529 | 13.9359 | 11.4276 | 6.6317 | 10.4757 | 3.2445 | 0.0421 | 99.0535 | BS13&14C_L3_S2 | 664.84 | 49.8868 | 1.9409 | 14.2712 | 11.8065 | 5.319 | 10.6764 | 3.0916 | 3.0076 | 98.495 | BS17&18C_L3_S1 | 920 | 51.0537 | 1.9527 | 15.4231 | 11.183 | 6.6133 | 9.0201 | 3.2511 | 1.5029 | 99.3748 | BS19&20C_L2_S2
1129.7 | 51.9134 | 0.5641 | 14.2932 | 11.2804 | 6.779 | 10.5851 | 3.1038 | 1.481 | 99.0633 | BS1&2C_L3_S1 | 1152.1 | 51.4975 | 1.9608 | 12.5888 | 11.7386 | 6.9572 | 10.8373 | 2.9938 | 1.4262 | 98.5574 | BS3&4C_L3_S1 | 775.6 | 52.2894 | 1.9309 | 13.8103 | 10.0482 | 6.5292 | 10.5292 | 3.3003 | 1.5625 | 99.1631 | BS5&6C_L3_S1 | 1085.6 | 51.9806 | 2.0101 | 14.0259 | 11.6961 | 5.3053 | 10.678 | 2.9642 | 1.3398 | 98.9331 | BS7&8C_L3_S1 | 480.6 | 52.3055 | 2.0494 | 13.6795 | 11.3249 | 6.4612 | 9.1508 | 3.4521 | 1.5765 | 98.7048 | BS9&10C_L1_S2 | 1138.46 | 52.1979 | 1.9018 | 13.8149 | 11.7139 | 6.6821 | 10.5579 | 1.5752 | 1.5563 | 98.8781 | BS11&12C_L2_S1 | 656.3 | 52.4179 | 1.9582 | 13.7595 | 11.4697 | 6.6154 | 10.4545 | 3.2835 | 0.0413 | 99.2623 | BS13&14C_L3_S2 | 659.84 | 50.6272 | 1.9781 | 14.0797 | 11.5132 | 5.2604 | 10.5089 | 3.0412 | 2.9913 | 98.6169 | BS17&18C_L1_S1 | 880 | 50.7321 | 2.0188 | 15.4264 | 11.3964 | 6.627 | 9.084 | 3.2506 | 1.4647 | 99.4364 | BS19&20C_L1_S2
1099.7 | 52.1109 | 0.4925 | 14.0614 | 11.3139 | 6.8755 | 10.7058 | 2.9934 | 1.4466 | 99.0081 | BS1&2C_L1_S1 | 1112.1 | 51.8131 | 1.9787 | 12.5051 | 11.6761 | 6.8036 | 10.7936 | 3.0213 | 1.4086 | 98.5462 | BS3&4C_L2_S1 | 745.6 | 52.2848 | 1.9493 | 13.8291 | 9.9677 | 6.6376 | 10.4932 | 3.3257 | 1.5126 | 99.3813 | BS5&6C_L2_S1 | 1065.6 | 51.6698 | 2.0022 | 14.0884 | 11.5936 | 5.3904 | 10.8576 | 3.0244 | 1.3735 | 98.5168 | BS7&8C_L1_S1 | 480.6 | 52.4325 | 1.9731 | 13.7104 | 11.3658 | 6.4275 | 9.1795 | 3.3901 | 1.5212 | 98.5975 | BS9&10C_L2_S2 | 1133.46 | 52.5164 | 1.8824 | 13.777 | 11.4249 | 6.7204 | 10.5511 | 1.6103 | 1.5174 | 98.6199 | BS11&12C_L3_S1 | 650.3 | 52.0429 | 1.9474 | 14.0651 | 11.4986 | 6.6247 | 10.5481 | 3.2309 | 0.0424 | 99.4825 | BS13&14C_L1_S3 | 624.84 | 50.1169 | 2.028 | 14.2453 | 11.4667 | 5.4119 | 10.5762 | 3.0882 | 3.067 | 98.8463 | BS17&18C_L2_S1 | 875 | 50.3009 | 2.001 | 15.5888 | 11.5909 | 6.7713 | 9.1027 | 3.175 | 1.4694 | 99.4475 | BS19&20C_L3_S2
1077.7 | 52.065 | 0.481 | 14.0502 | 11.412 | 6.8022 | 10.6919 | 3.0572 | 1.4405 | 98.4326 | BS1&2C_L2_S1 | 1092.1 | 51.607 | 1.9595 | 12.7158 | 11.5909 | 6.9155 | 10.8641 | 2.9552 | 1.392 | 98.5769 | BS3&4C_L1_S1 | 705.6 | 52.0641 | 2.0598 | 13.8608 | 9.8749 | 6.6949 | 10.643 | 3.2509 | 1.5516 | 99.4147 | BS5&6C_L1_S1 | 1015.6 | 51.8946 | 2.022 | 14.0753 | 11.5984 | 5.3848 | 10.7419 | 2.9357 | 1.3473 | 98.736 | BS7&8C_L2_S1 | 475.6 | 52.0411 | 2.031 | 13.9363 | 11.2585 | 6.6819 | 9.1297 | 3.3651 | 1.5563 | 98.8804 | BS9&10C_L3_S2 | 1063.46 | 52.0301 | 2.0028 | 13.9255 | 11.5683 | 6.7514 | 10.5727 | 1.6147 | 1.5345 | 99.4411 | BS11&12C_L1_S1 | 643.3 | 52.2054 | 2.0105 | 13.9436 | 11.4425 | 6.5682 | 10.4883 | 3.294 | 0.0475 | 99.4207 | BS13&14C_L2_S3 | 584.84 | 50.3159 | 1.9655 | 14.0855 | 11.6029 | 5.286 | 10.6732 | 3.0468 | 3.0242 | 98.2459 | BS17&18C_L3_S1 | 840 | 51.0305 | 1.9604 | 15.48 | 11.1308 | 6.5303 | 9.0452 | 3.3336 | 1.4891 | 99.5415 | BS19&20C_L2_S2
1049.7 | 52.0274 | 0.5331 | 14.1547 | 11.3905 | 6.7841 | 10.5733 | 3.086 | 1.4509 | 98.9945 | BS1&2C_L3_S1 | 1032.1 | 51.9698 | 1.916 | 12.5955 | 11.4741 | 6.8683 | 10.7703 | 2.9768 | 1.4292 | 98.3821 | BS3&4C_L2_S1 | 695.6 | 52.0282 | 2.0533 | 14.0282 | 9.9369 | 6.4818 | 10.6458 | 3.2714 | 1.5544 | 99.5179 | BS5&6C_L3_S1 | 1005.6 | 52.0857 | 1.9151 | 13.9588 | 11.5082 | 5.3757 | 10.7984 | 3.0175 | 1.3408 | 98.6442 | BS7&8C_L3_S2 | 440.6 | 52.0375 | 1.9123 | 13.9275 | 11.3737 | 6.6 | 9.1922 | 3.4185 | 1.5383 | 99.0923 | BS9&10C_L1_S2 | 1058.46 | 52.4176 | 1.9943 | 13.8148 | 11.4946 | 6.5868 | 10.5835 | 1.5734 | 1.535 | 98.8193 | BS11&12C_L2_S1 | 615.3 | 52.306 | 1.9948 | 13.8059 | 11.4266 | 6.6658 | 10.4646 | 3.2916 | 0.0446 | 99.6572 | BS13&14C_L3_S2 | 579.84 | 50.561 | 1.8713 | 14.2696 | 11.4147 | 5.2002 | 10.6057 | 3.0568 | 3.0207 | 98.848 | BS17&18C_L1_S1 | 800 | 50.7388 | 2.0712 | 15.4506 | 11.3175 | 6.7525 | 9.091 | 3.1105 | 1.468 | 99.4758 | BS19&20C_L1_S2
1019.7 | 52.2421 | 0.5554 | 13.9499 | 11.2016 | 6.8181 | 10.6674 | 3.112 | 1.4535 | 98.221 | BS1&2C_L1_S1 | 1012.1 | 51.7155 | 1.9909 | 12.531 | 11.6288 | 6.9531 | 10.7767 | 2.9919 | 1.4122 | 98.4263 | BS3&4C_L1_S1 | 665.6 | 52.2718 | 1.9787 | 14.0354 | 9.8609 | 6.5284 | 10.5084 | 3.2299 | 1.5866 | 99.4092 | BS5&6C_L2_S1 | 985.6 | 51.6989 | 1.9898 | 14.1518 | 11.5629 | 5.3955 | 10.769 | 3.0541 | 1.378 | 98.7622 | BS7&8C_L1_S2 | 440.6 | 52.0854 | 1.9321 | 13.8893 | 11.4499 | 6.5617 | 9.1394 | 3.4291 | 1.5131 | 99.1661 | BS9&10C_L2_S2 | 1053.46 | 52.6588 | 2.0286 | 13.6096 | 11.3025 | 6.6608 | 10.6173 | 1.5741 | 1.5483 | 98.431 | BS11&12C_L3_S1 | 574.3 | 52.1723 | 1.9642 | 13.8852 | 11.4603 | 6.6151 | 10.583 | 3.2838 | 0.036 | 99.4042 | BS13&14C_L3_S2 | 504.84 | 50.4061 | 2.0479 | 14.0535 | 11.4982 | 5.392 | 10.6076 | 2.9976 | 2.9971 | 97.9276 | BS17&18C_L3_S1 | 795 | 50.8945 | 1.9758 | 15.4238 | 11.2703 | 6.7652 | 9.0868 | 3.1728 | 1.411 | 99.0469 | BS19&20C_L3_S2
997.7 | 51.837 | 0.5554 | 14.098 | 11.3856 | 6.9026 | 10.7044 | 3.0902 | 1.4268 | 98.6234 | BS1&2C_L2_S1 | 992.1 | 51.7355 | 1.9744 | 12.6681 | 11.6643 | 6.8706 | 10.745 | 2.9492 | 1.3929 | 98.5744 | BS3&4C_L3_S1 | 625.6 | 52.0231 | 1.9815 | 13.8955 | 9.9816 | 6.5816 | 10.5648 | 3.3962 | 1.5758 | 99.3237 | BS5&6C_L1_S1 | 925.6 | 51.8844 | 1.9585 | 14.0693 | 11.6109 | 5.4087 | 10.6692 | 3.0164 | 1.3827 | 99.3377 | BS7&8C_L3_S2 | 435.6 | 52.2303 | 1.9949 | 13.8489 | 11.2505 | 6.4983 | 9.1986 | 3.4243 | 1.5543 | 99.0403 | BS9&10C_L3_S2 | 983.46 | 52.1536 | 2.0149 | 13.7735 | 11.6456 | 6.7642 | 10.5379 | 1.5831 | 1.5272 | 99.13 | BS11&12C_L1_S1 | 570.3 | 51.8962 | 2.0113 | 13.8958 | 11.458 | 6.74 | 10.6267 | 3.3222 | 0.0498 | 99.4727 | BS13&14C_L1_S3 | 499.84 | 50.4089 | 1.9277 | 14.1715 | 11.6026 | 5.2065 | 10.6121 | 3.036 | 3.0346 | 98.5239 | BS17&18C_L1_S1 | 760 | 51.0023 | 1.9284 | 15.3774 | 11.2754 | 6.5704 | 9.0622 | 3.265 | 1.5189 | 99.2721 | BS19&20C_L2_S2
969.7 | 52.252 | 0.495 | 14.2111 | 11.2844 | 6.7128 | 10.5727 | 3.0439 | 1.4281 | 98.4596 | BS1&2C_L3_S1 | 952.1 | 52.2975 | 2.0148 | 12.4763 | 11.3681 | 6.7676 | 10.7466 | 2.9379 | 1.3913 | 97.8496 | BS3&4C_L2_S1 | 615.6 | 52.3675 | 1.9613 | 13.7869 | 10.0246 | 6.4819 | 10.5455 | 3.2495 | 1.5827 | 99.1002 | BS5&6C_L3_S1 | 905.6 | 51.9279 | 1.978 | 14.0179 | 11.5888 | 5.3231 | 10.8213 | 3.002 | 1.3409 | 98.3917 | BS7&8C_L1_S2 | 400.6 | 51.9622 | 1.9289 | 14.0226 | 11.3374 | 6.5595 | 9.2078 | 3.4174 | 1.5643 | 99.2983 | BS9&10C_L1_S2 | 978.46 | 52.266 | 2.0473 | 13.8297 | 11.5149 | 6.6396 | 10.5427 | 1.6375 | 1.5223 | 99.0282 | BS11&12C_L2_S1 | 563.3 | 52.4652 | 1.9652 | 13.872 | 11.3351 | 6.5492 | 10.4688 | 3.2949 | 0.0497 | 99.2625 | BS13&14C_L2_S3 | 464.84 | 50.503 | 1.9996 | 14.2017 | 11.5979 | 5.2052 | 10.5214 | 3.0052 | 2.9661 | 97.8495 | BS17&18C_L2_S1 | 720 | 50.7349 | 2.0481 | 15.5818 | 11.1649 | 6.6578 | 9.0783 | 3.2492 | 1.4851 | 99.4216 | BS19&20C_L1_S2
939.7 | 52.3099 | 0.5073 | 14.0591 | 11.2119 | 6.7421 | 10.6464 | 3.0479 | 1.4754 | 98.2664 | BS1&2C_L1_S1 | 932.1 | 51.82 | 1.9103 | 12.4706 | 11.6286 | 7.0014 | 10.7741 | 2.9563 | 1.4388 | 98.3039 | BS3&4C_L1_S1 | 585.6 | 52.1179 | 1.9884 | 13.8195 | 10.0616 | 6.6087 | 10.5431 | 3.3055 | 1.5554 | 99.5416 | BS5&6C_L2_S1 | 855.6 | 51.7993 | 1.9094 | 14.1508 | 11.5909 | 5.3303 | 10.7625 | 3.103 | 1.3538 | 99.0443 | BS7&8C_L2_S2 | 400.6 | 52.2104 | 2.0924 | 13.6866 | 11.2295 | 6.7104 | 9.1313 | 3.4069 | 1.5325 | 99.043 | BS9&10C_L2_S2 | 973.46 | 52.2749 | 1.9683 | 13.8696 | 11.4673 | 6.6964 | 10.5111 | 1.6245 | 1.5877 | 99.1392 | BS11&12C_L3_S1 | 533.3 | 52.3168 | 2.0125 | 13.896 | 11.289 | 6.5944 | 10.4913 | 3.352 | 0.0482 | 99.4764 | BS13&14C_L3_S2 | 424.84 | 50.1052 | 2.0379 | 14.1183 | 11.736 | 5.3179 | 10.6575 | 3.0323 | 2.9949 | 97.9824 | BS17&18C_L3_S2 | 715 | 50.7979 | 1.9395 | 15.3846 | 11.3589 | 6.6425 | 9.1908 | 3.2217 | 1.4641 | 99.0726 | BS19&20C_L3_S2
889.7 | 52.039 | 0.5139 | 14.1728 | 11.3664 | 6.6886 | 10.6331 | 3.1092 | 1.477 | 98.9371 | BS1&2C_L3_S1 | 912.1 | 51.7725 | 1.9831 | 12.4501 | 11.7129 | 6.8627 | 10.816 | 2.9891 | 1.4135 | 98.3462 | BS3&4C_L3_S1 | 545.6 | 52.3385 | 1.9731 | 13.9128 | 9.9168 | 6.4787 | 10.4804 | 3.3312 | 1.5684 | 99.0001 | BS5&6C_L1_S1 | 845.6 | 51.875 | 2.0023 | 14.0901 | 11.5297 | 5.3204 | 10.7186 | 3.1287 | 1.3353 | 98.94 | BS7&8C_L3_S2 | 395.6 | 52.2702 | 1.9129 | 13.8165 | 11.2491 | 6.5332 | 9.2134 | 3.4618 | 1.543 | 98.7934 | BS9&10C_L3_S2 | 903.46 | 52.616 | 1.9536 | 13.7849 | 11.3595 | 6.6171 | 10.4785 | 1.6347 | 1.5556 | 98.975 | BS11&12C_L1_S1 | 492.3 | 52.0338 | 2.0493 | 13.9711 | 11.4157 | 6.7257 | 10.4511 | 3.3074 | 0.0459 | 99.6954 | BS13&14C_L3_S2 | 419.84 | 50.3021 | 1.9164 | 14.234 | 11.6132 | 5.3681 | 10.5737 | 3.0508 | 2.9417 | 99.3595 | BS17&18C_L1_S2 | 680 | 51.1802 | 1.8964 | 15.3658 | 11.1015 | 6.6325 | 9.0095 | 3.3438 | 1.4702 | 99.2913 | BS19&20C_L2_S2
859.7 | 51.7138 | 0.538 | 14.2663 | 11.4336 | 6.8555 | 10.6286 | 3.1161 | 1.4481 | 99.0685 | BS1&2C_L1_S1 | 872.1 | 51.8783 | 1.9443 | 12.5592 | 11.4681 | 6.9058 | 10.7921 | 3.032 | 1.4203 | 98.2727 | BS3&4C_L2_S1 | 535.6 | 52.1042 | 1.9278 | 13.8771 | 10.118 | 6.5826 | 10.5313 | 3.3025 | 1.5565 | 99.3585 | BS5&6C_L3_S1 | 825.6 | 51.6594 | 2.1006 | 14.1733 | 11.5747 | 5.3196 | 10.7615 | 3.0689 | 1.342 | 99.0347 | BS7&8C_L1_S2 | 360.6 | 51.9525 | 2.0216 | 13.8774 | 11.3699 | 6.5171 | 9.2194 | 3.4588 | 1.5834 | 98.9473 | BS9&10C_L1_S2 | 898.46 | 52.3366 | 1.9857 | 13.6694 | 11.5599 | 6.7266 | 10.5675 | 1.6252 | 1.5291 | 98.6681 | BS11&12C_L2_S1 | 490.3 | 52.2617 | 2.0048 | 13.9549 | 11.2649 | 6.6011 | 10.5693 | 3.3007 | 0.0425 | 99.0608 | BS13&14C_L1_S2 | 384.84 | 50.2556 | 1.9535 | 14.235 | 11.5179 | 5.3576 | 10.6215 | 3.0581 | 3.0007 | 98.8541 | BS17&18C_L2_S2 | 640 | 50.6866 | 1.9666 | 15.4968 | 11.3493 | 6.663 | 9.1141 | 3.2752 | 1.4484 | 99.4349 | BS19&20C_L1_S2
837.7 | 52.0954 | 0.5246 | 13.993 | 11.3352 | 6.8156 | 10.6962 | 3.0996 | 1.4404 | 98.2715 | BS1&2C_L2_S1 | 852.1 | 51.7774 | 2.0053 | 12.5435 | 11.4709 | 6.987 | 10.8085 | 3.0086 | 1.3988 | 98.3605 | BS3&4C_L1_S1 | 505.6 | 52.0182 | 1.9453 | 13.9656 | 10.0718 | 6.6182 | 10.5273 | 3.3172 | 1.5365 | 99.2284 | BS5&6C_L2_S1 | 775.6 | 51.5589 | 2.0853 | 14.1436 | 11.5805 | 5.3502 | 10.7612 | 3.1304 | 1.3898 | 99.1955 | BS7&8C_L2_S2 | 360.6 | 52.1794 | 1.979 | 13.7465 | 11.3267 | 6.6872 | 9.1861 | 3.3509 | 1.5442 | 98.7781 | BS9&10C_L2_S2 | 893.46 | 52.3022 | 2.0737 | 13.8949 | 11.3642 | 6.6198 | 10.5391 | 1.6695 | 1.5367 | 98.9958 | BS11&12C_L3_S1 | 483.3 | 52.1893 | 2.0447 | 13.9061 | 11.4349 | 6.6074 | 10.4639 | 3.3202 | 0.0335 | 99.4488 | BS13&14C_L2_S2 | 384.84 | 50.3041 | 1.9638 | 14.2636 | 11.5592 | 5.3738 | 10.581 | 3.0363 | 2.9183 | 98.4611 | BS17&18C_L3_S2 | 635 | 50.5574 | 2.0507 | 15.4886 | 11.3529 | 6.7016 | 9.1036 | 3.2928 | 1.4524 | 99.5469 | BS19&20C_L3_S2
809.7 | 52.0408 | 0.5198 | 14.1842 | 11.3014 | 6.7794 | 10.5874 | 3.0836 | 1.5035 | 98.8354 | BS1&2C_L3_S1 | 832.1 | 51.8716 | 1.9256 | 12.5019 | 11.6204 | 6.896 | 10.7897 | 2.9885 | 1.4064 | 98.2576 | BS3&4C_L3_S1 | 475.6 | 52.1792 | 2.0212 | 13.8582 | 10.1002 | 6.4913 | 10.5138 | 3.2704 | 1.5658 | 99.3161 | BS5&6C_L1_S2 | 765.6 | 52.0969 | 1.9823 | 13.9155 | 11.4962 | 5.3158 | 10.7078 | 3.1247 | 1.3608 | 98.8314 | BS7&8C_L3_S2 | 355.6 | 52.1293 | 2.0633 | 13.7605 | 11.3122 | 6.5469 | 9.2007 | 3.4386 | 1.5486 | 98.9971 | BS9&10C_L3_S2 | 823.46 | 52.3633 | 1.9559 | 13.8256 | 11.4987 | 6.7037 | 10.4822 | 1.6438 | 1.5267 | 98.958 | BS11&12C_L1_S1 | 451.3 | 52.3682 | 1.9987 | 13.9516 | 11.3282 | 6.4966 | 10.4841 | 3.3246 | 0.0479 | 99.233 | BS13&14C_L3_S2 | 379.84 | 50.252 | 1.9846 | 14.3275 | 11.5249 | 5.3632 | 10.5667 | 3.0437 | 2.9375 | 98.9334 | BS17&18C_L1_S2 | 600 | 51.0495 | 1.9329 | 15.4181 | 11.1251 | 6.5567 | 9.049 | 3.3735 | 1.4954 | 99.4442 | BS19&20C_L2_S2
779.7 | 51.9876 | 0.5248 | 14.1465 | 11.2172 | 6.8509 | 10.6824 | 3.1173 | 1.4732 | 98.5984 | BS1&2C_L1_S1 | 792.1 | 52.0651 | 1.9544 | 12.3794 | 11.5521 | 6.8812 | 10.7412 | 2.9992 | 1.4273 | 98.0041 | BS3&4C_L2_S1 | 455.6 | 52.3399 | 1.9056 | 13.7788 | 10.0432 | 6.5657 | 10.5508 | 3.25 | 1.566 | 98.9482 | BS5&6C_L3_S2 | 745.6 | 52.2078 | 1.9915 | 13.9695 | 11.3812 | 5.2832 | 10.7619 | 3.0432 | 1.3617 | 98.3224 | BS7&8C_L1_S2 | 320.6 | 52.1047 | 1.996 | 13.8202 | 11.1504 | 6.7212 | 9.221 | 3.4341 | 1.5523 | 99.0398 | BS9&10C_L1_S2 | 818.46 | 52.1768 | 1.9984 | 13.7924 | 11.5917 | 6.6321 | 10.5979 | 1.6771 | 1.5337 | 98.9239 | BS11&12C_L2_S1 | 450.3 | 52.222 | 2.0197 | 13.9165 | 11.3894 | 6.5819 | 10.5178 | 3.3116 | 0.0412 | 98.926 | BS13&14C_L1_S2 | 344.84 | 50.2508 | 1.9887 | 14.2731 | 11.5002 | 5.3803 | 10.5334 | 3.1036 | 2.9701 | 98.6154 | BS17&18C_L2_S2 | 560 | 50.8062 | 1.9437 | 15.4805 | 11.2767 | 6.6822 | 9.1387 | 3.2379 | 1.4341 | 99.5753 | BS19&20C_L1_S3
757.7 | 51.787 | 0.5389 | 14.198 | 11.5184 | 6.7548 | 10.7104 | 3.0634 | 1.4292 | 98.5866 | BS1&2C_L2_S1 | 772.1 | 51.896 | 1.9428 | 12.3882 | 11.6869 | 6.8439 | 10.7664 | 3.0525 | 1.4233 | 98.1851 | BS3&4C_L1_S1 | 435.6 | 51.9651 | 2.0068 | 14.0064 | 9.997 | 6.4984 | 10.5939 | 3.3428 | 1.5895 | 99.5281 | BS5&6C_L1_S2 | 695.6 | 51.9775 | 2.0112 | 14.0642 | 11.4488 | 5.3901 | 10.6972 | 3.0519 | 1.3591 | 98.8728 | BS7&8C_L2_S2 | 320.6 | 52.3056 | 1.9336 | 13.7066 | 11.2374 | 6.6317 | 9.2322 | 3.4039 | 1.5491 | 98.9535 | BS9&10C_L2_S2 | 813.46 | 52.333 | 1.9962 | 13.8197 | 11.5039 | 6.6797 | 10.4645 | 1.6445 | 1.5586 | 99.0034 | BS11&12C_L3_S1 | 443.3 | 52.1575 | 1.9994 | 13.9476 | 11.2332 | 6.7459 | 10.5357 | 3.335 | 0.0456 | 99.2296 | BS13&14C_L2_S2 | 344.84 | 50.2869 | 2.0023 | 14.2739 | 11.6366 | 5.2837 | 10.6252 | 3.0003 | 2.8912 | 98.4544 | BS17&18C_L3_S2 | 555 | 50.6514 | 1.9202 | 15.4828 | 11.3193 | 6.7573 | 9.1367 | 3.2601 | 1.4722 | 99.6468 | BS19&20C_L3_S3
729.7 | 51.9453 | 0.5277 | 14.1222 | 11.3519 | 6.8676 | 10.6535 | 3.0946 | 1.4373 | 99.0593 | BS1&2C_L3_S1 | 752.1 | 52.0362 | 1.9153 | 12.5585 | 11.6644 | 6.8156 | 10.7206 | 2.9058 | 1.3836 | 98.0999 | BS3&4C_L3_S1 | 425.6 | 52.3286 | 1.9228 | 13.861 | 10.0836 | 6.4201 | 10.5264 | 3.2806 | 1.5769 | 98.9473 | BS5&6C_L2_S2 | 685.6 | 51.9176 | 2.0341 | 14.1122 | 11.5475 | 5.2983 | 10.6779 | 3.0896 | 1.3227 | 98.9387 | BS7&8C_L3_S2 | 315.6 | 52.0664 | 2.0007 | 13.7695 | 11.2618 | 6.6125 | 9.298 | 3.4129 | 1.5782 | 98.765 | BS9&10C_L3_S2 | 743.46 | 52.4717 | 1.9948 | 13.7309 | 11.4512 | 6.6133 | 10.5344 | 1.6848 | 1.5189 | 98.936 | BS11&12C_L1_S1 | 410.3 | 52.211 | 1.9841 | 13.8518 | 11.3697 | 6.5246 | 10.6419 | 3.3641 | 0.0529 | 99.2036 | BS13&14C_L1_S2 | 339.84 | 50.519 | 1.9917 | 14.2517 | 11.457 | 5.331 | 10.5657 | 3.0178 | 2.866 | 98.9728 | BS17&18C_L1_S2 | 520 | 50.7892 | 1.98 | 15.4241 | 11.1006 | 6.7668 | 9.1979 | 3.2721 | 1.4693 | 99.438 | BS19&20C_L1_S3
699.7 | 51.9899 | 0.5633 | 14.2264 | 11.3753 | 6.6662 | 10.5637 | 3.1331 | 1.4821 | 98.7142 | BS1&2C_L1_S1 | 712.1 | 51.8803 | 1.9836 | 12.6114 | 11.5351 | 6.8846 | 10.7074 | 3.0048 | 1.3928 | 98.3004 | BS3&4C_L2_S1 | 415.6 | 52.2958 | 1.9711 | 13.7749 | 10.1658 | 6.4212 | 10.5093 | 3.262 | 1.5999 | 99.0437 | BS5&6C_L3_S2 | 665.6 | 52.0827 | 1.9294 | 13.9337 | 11.6065 | 5.3491 | 10.6422 | 3.1026 | 1.3539 | 98.5439 | BS7&8C_L1_S2 | 280.6 | 51.7635 | 2.0889 | 13.8599 | 11.2199 | 6.661 | 9.3449 | 3.4802 | 1.5817 | 99.3417 | BS9&10C_L1_S2 | 738.46 | 52.2012 | 2.0254 | 13.8019 | 11.4937 | 6.6568 | 10.6122 | 1.6756 | 1.5332 | 98.9277 | BS11&12C_L2_S1 | 410.3 | 52.3681 | 1.9726 | 13.8118 | 11.2744 | 6.5678 | 10.5275 | 3.4227 | 0.0549 | 99.3927 | BS13&14C_L3_S2 | 339.84 | 50.3151 | 1.946 | 14.2285 | 11.6272 | 5.333 | 10.6454 | 2.9595 | 2.9453 | 98.2976 | BS17&18C_L3_S3 | 520 | 51.0123 | 2.0282 | 15.4124 | 11.0961 | 6.6114 | 8.9766 | 3.3756 | 1.4875 | 99.4288 | BS19&20C_L2_S3
677.7 | 52.0587 | 0.5158 | 14.012 | 11.4053 | 6.8658 | 10.6876 | 3.0414 | 1.4135 | 98.419 | BS1&2C_L2_S1 | 692.1 | 51.6117 | 2.0178 | 12.6105 | 11.6859 | 6.93 | 10.7168 | 3.0052 | 1.4221 | 98.4775 | BS3&4C_L1_S1 | 395.6 | 51.6102 | 1.9683 | 13.9989 | 10.3101 | 6.6357 | 10.5478 | 3.3353 | 1.5938 | 99.8224 | BS5&6C_L1_S2 | 615.6 | 52.2899 | 1.9616 | 13.8309 | 11.4681 | 5.3602 | 10.6431 | 3.0933 | 1.3527 | 98.4164 | BS7&8C_L2_S2 | 280.6 | 52.3732 | 1.9127 | 13.7206 | 11.2648 | 6.4885 | 9.2703 | 3.3866 | 1.5833 | 98.9837 | BS9&10C_L2_S2 | 733.46 | 52.5359 | 2.0298 | 13.7655 | 11.2763 | 6.6327 | 10.4536 | 1.7593 | 1.5469 | 98.8778 | BS11&12C_L3_S1 | 403.3 | 52.4988 | 1.9747 | 13.8237 | 11.1579 | 6.5987 | 10.5434 | 3.3513 | 0.0515 | 99.1257 | BS13&14C_L2_S2 | 304.84 | 50.3236 | 1.9559 | 14.3711 | 11.411 | 5.3995 | 10.6181 | 3.055 | 2.8658 | 98.3017 | BS17&18C_L2_S2 | 515 | 50.4305 | 1.9761 | 15.5777 | 11.4136 | 6.6944 | 9.1338 | 3.309 | 1.4649 | 99.7431 | BS19&20C_L3_S3
649.7 | 51.9546 | 0.509 | 14.3605 | 11.3105 | 6.6653 | 10.5762 | 3.1468 | 1.477 | 98.8923 | BS1&2C_L3_S1 | 672.1 | 51.5888 | 1.9855 | 12.6911 | 11.6921 | 6.8573 | 10.754 | 3.0105 | 1.4207 | 98.5365 | BS3&4C_L3_S1 | 375.6 | 51.9967 | 1.9566 | 13.8417 | 10.2516 | 6.4885 | 10.5289 | 3.36 | 1.576 | 99.3646 | BS5&6C_L3_S2 | 605.6 | 51.9239 | 1.9983 | 13.9998 | 11.5855 | 5.2985 | 10.6987 | 3.1417 | 1.3537 | 98.9583 | BS7&8C_L3_S2 | 275.6 | 52.0179 | 2.0357 | 13.8728 | 11.1415 | 6.5107 | 9.2947 | 3.5285 | 1.5981 | 98.9381 | BS9&10C_L3_S2 | 663.46 | 52.5809 | 1.9779 | 13.7672 | 11.3121 | 6.5735 | 10.5093 | 1.7562 | 1.5231 | 98.7677 | BS11&12C_L1_S1 | 370.3 | 52.2426 | 1.8414 | 13.9248 | 11.3715 | 6.6119 | 10.5719 | 3.3732 | 0.0627 | 99.1846 | BS13&14C_L1_S2 | 304.84 | 50.1877 | 1.9638 | 14.2824 | 11.6992 | 5.3623 | 10.5638 | 3.0468 | 2.8941 | 97.8451 | BS17&18C_L3_S2 | 480 | 50.5237 | 2.057 | 15.6377 | 11.2386 | 6.5504 | 9.1324 | 3.3562 | 1.504 | 99.8446 | BS19&20C_L1_S3
619.7 | 51.9289 | 0.5377 | 14.2048 | 11.3539 | 6.7384 | 10.6078 | 3.1745 | 1.4539 | 98.9943 | BS1&2C_L1_S1 | 632.1 | 52.0729 | 1.9807 | 12.5367 | 11.3616 | 6.9124 | 10.7634 | 2.962 | 1.4103 | 97.8697 | BS3&4C_L2_S1 | 355.6 | 51.8606 | 1.9245 | 14.0152 | 10.1254 | 6.584 | 10.5243 | 3.3599 | 1.6061 | 99.4308 | BS5&6C_L1_S2 | 585.6 | 52.0792 | 1.9291 | 14.0361 | 11.5358 | 5.2951 | 10.6737 | 3.0646 | 1.3863 | 98.4195 | BS7&8C_L1_S2 | 240.6 | 52.1047 | 1.8781 | 13.819 | 11.2277 | 6.5693 | 9.2996 | 3.5217 | 1.58 | 99.206 | BS9&10C_L1_S2 | 653.46 | 52.3487 | 2.063 | 13.8476 | 11.3009 | 6.5485 | 10.5055 | 1.8123 | 1.5734 | 98.7984 | BS11&12C_L3_S1 | 369.3 | 51.7786 | 2.0056 | 14.1004 | 11.4573 | 6.5764 | 10.5493 | 3.4625 | 0.0701 | 99.7244 | BS13&14C_L3_S2 | 299.84 | 50.5651 | 1.9722 | 14.2544 | 11.604 | 5.2264 | 10.541 | 2.9892 | 2.8478 | 99.0307 | BS17&18C_L1_S2 | 480 | 51.0028 | 1.9677 | 15.5776 | 11.1344 | 6.5666 | 8.9674 | 3.298 | 1.4854 | 99.5347 | BS19&20C_L2_S3
597.7 | 51.7937 | 0.5343 | 14.1014 | 11.4303 | 6.9505 | 10.703 | 3.0739 | 1.4128 | 98.7782 | BS1&2C_L2_S1 | 592.1 | 51.7583 | 1.9147 | 12.4493 | 11.659 | 7.0326 | 10.7552 | 3.0198 | 1.4112 | 98.253 | BS3&4C_L3_S1 | 345.6 | 52.0347 | 1.9674 | 13.8532 | 10.1849 | 6.5025 | 10.5414 | 3.3282 | 1.5877 | 99.406 | BS5&6C_L2_S2 | 535.6 | 51.7456 | 2.0069 | 14.2514 | 11.3691 | 5.3316 | 10.7521 | 3.1661 | 1.3772 | 99.1805 | BS7&8C_L2_S2 | 240.6 | 51.8897 | 2.046 | 13.8429 | 11.2146 | 6.6466 | 9.3575 | 3.4021 | 1.6007 | 99.2558 | BS9&10C_L2_S2 | 583.46 | 52.3397 | 1.8955 | 13.7982 | 11.4267 | 6.6844 | 10.5084 | 1.8061 | 1.541 | 99.0087 | BS11&12C_L1_S1 | 363.3 | 52.2287 | 1.9513 | 13.8212 | 11.3901 | 6.6204 | 10.5803 | 3.3422 | 0.0658 | 99.2397 | BS13&14C_L2_S2 | 264.84 | 50.2295 | 1.9482 | 14.4233 | 11.4626 | 5.4128 | 10.6019 | 3.0858 | 2.8359 | 98.8054 | BS17&18C_L2_S2 | 475 | 50.8176 | 1.9536 | 15.5197 | 11.2399 | 6.6942 | 9.0672 | 3.2436 | 1.4642 | 99.4914 | BS19&20C_L3_S3
569.7 | 52.1616 | 0.5067 | 14.1351 | 11.2293 | 6.7231 | 10.6191 | 3.1727 | 1.4525 | 98.8716 | BS1&2C_L3_S2 | 552.1 | 51.7368 | 1.97 | 12.5909 | 11.5561 | 6.9303 | 10.7509 | 3.023 | 1.442 | 98.3955 | BS3&4C_L2_S1 | 335.6 | 51.8093 | 2.0058 | 13.9281 | 10.188 | 6.5309 | 10.5809 | 3.3574 | 1.5996 | 99.4649 | BS5&6C_L3_S2 | 525.6 | 51.6961 | 1.9882 | 14.1186 | 11.5427 | 5.4161 | 10.7406 | 3.1297 | 1.368 | 99.0179 | BS7&8C_L3_S3 | 235.6 | 51.9217 | 2.0014 | 13.9547 | 11.267 | 6.4864 | 9.3628 | 3.4205 | 1.5854 | 99.1039 | BS9&10C_L3_S2 | 578.46 | 52.2903 | 2.0717 | 13.6886 | 11.405 | 6.7007 | 10.4985 | 1.8463 | 1.499 | 98.7955 | BS11&12C_L2_S1 | 330.3 | 52.5909 | 1.9504 | 13.7173 | 11.2335 | 6.4973 | 10.5716 | 3.3534 | 0.0856 | 98.9029 | BS13&14C_L1_S2 | 264.84 | 50.392 | 1.895 | 14.3447 | 11.6115 | 5.3971 | 10.5112 | 3.0163 | 2.8322 | 98.0424 | BS17&18C_L3_S2 | 440 | 50.8016 | 1.9385 | 15.4357 | 11.2283 | 6.75 | 9.1155 | 3.2825 | 1.4481 | 99.3631 | BS19&20C_L1_S3
539.7 | 51.8181 | 0.5235 | 14.29 | 11.2523 | 6.8321 | 10.6604 | 3.166 | 1.4575 | 98.8094 | BS1&2C_L1_S2 | 532.1 | 51.8655 | 1.9155 | 12.571 | 11.5956 | 6.8607 | 10.7892 | 2.9866 | 1.4158 | 98.3253 | BS3&4C_L1_S1 | 315.6 | 51.8183 | 1.9986 | 13.9091 | 10.1499 | 6.6327 | 10.5265 | 3.3689 | 1.596 | 99.5503 | BS5&6C_L1_S2 | 505.6 | 51.6979 | 2.1245 | 14.2072 | 11.5131 | 5.3241 | 10.6524 | 3.1246 | 1.3562 | 98.3697 | BS7&8C_L1_S3 | 200.6 | 52.0708 | 1.9954 | 13.8946 | 11.1622 | 6.5362 | 9.4109 | 3.3582 | 1.5716 | 98.931 | BS9&10C_L1_S2 | 573.46 | 52.3076 | 2.0135 | 13.823 | 11.3162 | 6.6742 | 10.4612 | 1.8833 | 1.521 | 98.7897 | BS11&12C_L3_S1 | 328.3 | 52.3203 | 1.974 | 13.9092 | 11.2455 | 6.5351 | 10.5344 | 3.3772 | 0.1043 | 99.2589 | BS13&14C_L3_S2 | 259.84 | 50.2899 | 1.9699 | 14.4157 | 11.548 | 5.4246 | 10.4841 | 3.0663 | 2.8015 | 99.0913 | BS17&18C_L1_S2 | 440 | 51.0542 | 2.0316 | 15.4576 | 11.0362 | 6.5619 | 8.9874 | 3.3514 | 1.5198 | 99.4341 | BS19&20C_L2_S3
529.7 | 52.1714 | 0.5073 | 14.033 | 11.3615 | 6.6573 | 10.6587 | 3.1373 | 1.4735 | 98.9801 | BS1&2C_L3_S2 | 512.1 | 51.7772 | 1.9459 | 12.4985 | 11.6954 | 6.8494 | 10.8166 | 3.0054 | 1.4117 | 98.5711 | BS3&4C_L3_S1 | 305.6 | 52.08 | 2.0007 | 13.855 | 10.1896 | 6.4718 | 10.4311 | 3.3753 | 1.5966 | 98.9589 | BS5&6C_L2_S2 | 485.6 | 51.5352 | 2.0036 | 14.1011 | 11.5401 | 5.3897 | 10.8314 | 3.2352 | 1.3638 | 99.2175 | BS7&8C_L3_S3 | 200.6 | 52.3812 | 1.8652 | 13.8217 | 11.084 | 6.5159 | 9.4046 | 3.3786 | 1.5489 | 98.9049 | BS9&10C_L2_S2 | 503.46 | 52.1241 | 1.9369 | 13.8056 | 11.4428 | 6.6663 | 10.4947 | 1.9892 | 1.5404 | 98.9151 | BS11&12C_L1_S2 | 323.3 | 52.2391 | 1.8809 | 13.7563 | 11.417 | 6.6686 | 10.5596 | 3.3944 | 0.0841 | 99.299 | BS13&14C_L2_S2 | 254.84 | 50.2174 | 2.0228 | 14.4062 | 11.6243 | 5.3827 | 10.5646 | 3.0065 | 2.7755 | 97.9852 | BS17&18C_L3_S3 | 435 | 50.4537 | 2.0395 | 15.4574 | 11.3008 | 6.7968 | 9.1364 | 3.3511 | 1.4643 | 99.7632 | BS19&20C_L3_S3
499.7 | 51.9662 | 0.5162 | 13.957 | 11.3896 | 6.8189 | 10.6941 | 3.1709 | 1.4872 | 98.5258 | BS1&2C_L1_S2 | 472.1 | 51.9183 | 1.9377 | 12.7676 | 11.4546 | 6.8077 | 10.6871 | 3.0172 | 1.4099 | 98.3378 | BS3&4C_L2_S1 | 295.6 | 52.0855 | 1.9563 | 13.7657 | 10.3158 | 6.4367 | 10.5087 | 3.3368 | 1.5944 | 99.2017 | BS5&6C_L3_S2 | 465.6 | 51.9029 | 2.0694 | 14.0296 | 11.3677 | 5.369 | 10.7424 | 3.1804 | 1.3386 | 98.6327 | BS7&8C_L1_S3 | 195.6 | 52.1615 | 1.9175 | 13.7444 | 11.1701 | 6.412 | 9.5493 | 3.444 | 1.6012 | 98.8191 | BS9&10C_L3_S2 | 498.46 | 52.1481 | 1.9563 | 13.7827 | 11.4726 | 6.5979 | 10.4789 | 2.0234 | 1.5401 | 99.118 | BS11&12C_L2_S2 | 290.3 | 51.9265 | 1.941 | 13.9452 | 11.2684 | 6.7185 | 10.6374 | 3.4263 | 0.1368 | 99.4287 | BS13&14C_L1_S2 | 224.84 | 50.2315 | 1.9476 | 14.5057 | 11.4697 | 5.5105 | 10.5199 | 3.0742 | 2.7409 | 98.5749 | BS17&18C_L2_S2 | 400 | 50.9327 | 1.9523 | 15.3244 | 11.2594 | 6.6796 | 9.0134 | 3.3686 | 1.4696 | 99.571 | BS19&20C_L1_S3
489.7 | 51.7105 | 0.5159 | 14.232 | 11.5131 | 6.7182 | 10.7298 | 3.1069 | 1.4735 | 99.3909 | BS1&2C_L3_S2 | 452.1 | 51.817 | 1.9775 | 12.6047 | 11.6029 | 6.8274 | 10.8098 | 2.9874 | 1.3734 | 98.3217 | BS3&4C_L1_S2 | 275.6 | 52.1807 | 1.9345 | 13.901 | 10.1884 | 6.4786 | 10.359 | 3.3466 | 1.6113 | 99.0403 | BS5&6C_L1_S2 | 455.6 | 51.809 | 2.0141 | 14.1159 | 11.403 | 5.3839 | 10.7157 | 3.1954 | 1.3631 | 98.9324 | BS7&8C_L2_S3 | 160.6 | 52.2071 | 1.8546 | 13.8445 | 11.0647 | 6.4774 | 9.4972 | 3.4462 | 1.6083 | 98.9068 | BS9&10C_L1_S2 | 493.46 | 52.2678 | 1.9809 | 14.0796 | 11.1811 | 6.5507 | 10.4028 | 2.0074 | 1.5297 | 98.9267 | BS11&12C_L3_S2 | 287.3 | 51.898 | 1.9545 | 13.9623 | 11.3079 | 6.6053 | 10.6614 | 3.4612 | 0.1494 | 99.4412 | BS13&14C_L3_S2 | 224.84 | 50.4644 | 1.956 | 14.2867 | 11.5752 | 5.4474 | 10.5032 | 3.0256 | 2.7415 | 97.981 | BS17&18C_L3_S2 | 400 | 51.1884 | 2.0306 | 15.4257 | 10.9769 | 6.5441 | 8.9621 | 3.3687 | 1.5036 | 99.2865 | BS19&20C_L2_S3
477.7 | 51.8665 | 0.4942 | 14.1668 | 11.3561 | 6.9201 | 10.6821 | 3.1124 | 1.4018 | 98.6041 | BS1&2C_L2_S2 | 432.1 | 51.6693 | 1.9504 | 12.5203 | 11.6712 | 6.9945 | 10.7716 | 2.9786 | 1.4441 | 98.7974 | BS3&4C_L3_S2 | 265.6 | 51.89 | 1.9776 | 13.9701 | 10.112 | 6.5882 | 10.5343 | 3.313 | 1.6149 | 99.1996 | BS5&6C_L2_S2 | 445.6 | 51.855 | 1.9036 | 14.0678 | 11.4318 | 5.4511 | 10.6787 | 3.2457 | 1.3664 | 98.9179 | BS7&8C_L3_S3 | 160.6 | 52.3715 | 2.0206 | 13.6934 | 10.9853 | 6.4798 | 9.4974 | 3.3671 | 1.5847 | 98.8692 | BS9&10C_L2_S2 | 463.46 | 52.1972 | 1.9536 | 13.8781 | 11.2663 | 6.6533 | 10.464 | 2.0284 | 1.5591 | 99.0669 | BS11&12C_L1_S2 | 283.3 | 52.3648 | 1.926 | 13.722 | 11.3386 | 6.4984 | 10.6662 | 3.3475 | 0.1365 | 98.9931 | BS13&14C_L2_S2 | 219.84 | 50.4607 | 1.9336 | 14.3683 | 11.5833 | 5.4915 | 10.412 | 3.0167 | 2.734 | 99.4115 | BS17&18C_L1_S2 | 395 | 50.4961 | 2.0815 | 15.4429 | 11.3863 | 6.6865 | 9.0998 | 3.3444 | 1.4625 | 99.5768 | BS19&20C_L3_S3
459.7 | 51.9605 | 0.4992 | 14.1174 | 11.3983 | 6.7833 | 10.615 | 3.1452 | 1.4812 | 98.7026 | BS1&2C_L1_S2 | 412.1 | 52.0515 | 1.9385 | 12.3828 | 11.5004 | 6.9171 | 10.7418 | 3.0262 | 1.4415 | 98.096 | BS3&4C_L1_S2 | 255.6 | 52.0727 | 1.94 | 13.7276 | 10.4011 | 6.4091 | 10.4749 | 3.3867 | 1.5878 | 99.3923 | BS5&6C_L3_S2 | 425.6 | 51.6895 | 2.0004 | 14.1635 | 11.5598 | 5.3316 | 10.6939 | 3.1743 | 1.3872 | 98.8843 | BS7&8C_L1_S3 | 155.6 | 52.218 | 1.9421 | 13.6968 | 11.1251 | 6.4172 | 9.5416 | 3.4466 | 1.6126 | 98.8571 | BS9&10C_L3_S2 | 458.46 | 52.1363 | 2.0144 | 13.9081 | 11.2709 | 6.6022 | 10.5067 | 2.0518 | 1.5095 | 98.9249 | BS11&12C_L2_S2 | 250.3 | 52.2788 | 1.9768 | 13.8537 | 11.0787 | 6.5711 | 10.6297 | 3.3965 | 0.2148 | 98.9729 | BS13&14C_L1_S2 | 184.84 | 50.6504 | 2.0256 | 14.3079 | 11.4463 | 5.5382 | 10.3315 | 3.0803 | 2.6199 | 97.9308 | BS17&18C_L2_S2 | 360 | 50.7385 | 1.9552 | 15.4771 | 11.2361 | 6.609 | 9.1525 | 3.3584 | 1.4732 | 99.7206 | BS19&20C_L1_S3
449.7 | 51.958 | 0.526 | 14.1468 | 11.3195 | 6.7423 | 10.6789 | 3.1711 | 1.4573 | 98.96 | BS1&2C_L3_S2 | 392.1 | 51.8203 | 1.9246 | 12.7472 | 11.5168 | 6.8476 | 10.6899 | 3.0518 | 1.4018 | 98.4434 | BS3&4C_L2_S2 | 235.6 | 51.8798 | 1.9579 | 13.9321 | 10.2626 | 6.504 | 10.5045 | 3.3592 | 1.5999 | 99.5803 | BS5&6C_L1_S2 | 415.6 | 51.7173 | 1.9927 | 14.0529 | 11.5529 | 5.3803 | 10.7928 | 3.1666 | 1.3445 | 98.9773 | BS7&8C_L2_S3 | 120.6 | 52.1306 | 1.9077 | 13.8407 | 10.9594 | 6.4274 | 9.7161 | 3.4059 | 1.6123 | 98.9223 | BS9&10C_L1_S2 | 453.46 | 52.491 | 1.9687 | 13.665 | 11.3281 | 6.5431 | 10.3917 | 2.0844 | 1.528 | 98.5577 | BS11&12C_L3_S2 | 246.3 | 51.908 | 1.9831 | 13.8803 | 11.2814 | 6.5752 | 10.7186 | 3.4114 | 0.242 | 99.3985 | BS13&14C_L3_S2 | 184.84 | 50.2788 | 2.0226 | 14.4208 | 11.6206 | 5.4902 | 10.4649 | 3.0517 | 2.6503 | 98.648 | BS17&18C_L3_S2 | 360 | 51.0315 | 1.9943 | 15.4471 | 10.981 | 6.6484 | 8.9473 | 3.429 | 1.5214 | 99.542 | BS19&20C_L2_S3
437.7 | 51.9344 | 0.5201 | 13.966 | 11.4453 | 6.9253 | 10.6924 | 3.0834 | 1.4333 | 98.5012 | BS1&2C_L2_S2 | 392.1 | 51.7809 | 1.918 | 12.4532 | 11.6398 | 6.9376 | 10.7873 | 3.0712 | 1.4121 | 98.5478 | BS3&4C_L3_S2 | 225.6 | 51.7919 | 1.9817 | 13.9071 | 10.2897 | 6.4843 | 10.5162 | 3.4158 | 1.6134 | 99.5832 | BS5&6C_L2_S2 | 405.6 | 51.7932 | 2.0321 | 14.1477 | 11.4538 | 5.3715 | 10.6642 | 3.1902 | 1.3473 | 98.9699 | BS7&8C_L3_S3 | 120.6 | 52.2173 | 1.9967 | 13.543 | 11.0577 | 6.5005 | 9.6241 | 3.393 | 1.6677 | 98.9831 | BS9&10C_L2_S2 | 423.46 | 52.2241 | 1.9898 | 13.7444 | 11.2952 | 6.6229 | 10.4676 | 2.1427 | 1.5135 | 98.8194 | BS11&12C_L1_S2 | 243.3 | 52.0452 | 1.9687 | 13.7837 | 11.2198 | 6.639 | 10.6695 | 3.4375 | 0.2366 | 99.3542 | BS13&14C_L2_S2 | 179.84 | 50.5178 | 2.05 | 14.4386 | 11.3965 | 5.4843 | 10.4292 | 3.0774 | 2.6062 | 99.0054 | BS17&18C_L1_S2 | 355 | 50.8407 | 1.9787 | 15.3468 | 11.312 | 6.7103 | 9.077 | 3.2881 | 1.4464 | 99.3421 | BS19&20C_L3_S3
419.7 | 51.8225 | 0.5334 | 14.1358 | 11.4589 | 6.8161 | 10.7001 | 3.1076 | 1.4256 | 98.7348 | BS1&2C_L1_S2 | 372.1 | 51.9544 | 1.9006 | 12.627 | 11.4927 | 6.8079 | 10.8096 | 2.9953 | 1.4125 | 98.0238 | BS3&4C_L1_S2 | 215.6 | 51.7525 | 1.9441 | 13.9633 | 10.3472 | 6.5059 | 10.5082 | 3.3689 | 1.61 | 99.5347 | BS5&6C_L3_S2 | 385.6 | 51.8092 | 1.9344 | 14.1188 | 11.4775 | 5.4113 | 10.749 | 3.1265 | 1.3734 | 98.2684 | BS7&8C_L1_S3 | 115.6 | 51.7381 | 1.9619 | 13.8717 | 11.0651 | 6.5699 | 9.7185 | 3.425 | 1.6498 | 99.2398 | BS9&10C_L3_S2 | 418.46 | 52.4265 | 1.8756 | 13.7827 | 11.2567 | 6.5344 | 10.5031 | 2.1101 | 1.5108 | 98.7375 | BS11&12C_L2_S2 | 210.3 | 52.131 | 1.9297 | 13.8586 | 11.0001 | 6.6244 | 10.6826 | 3.4509 | 0.3227 | 99.0173 | BS13&14C_L1_S2 | 169.84 | 50.4741 | 1.8996 | 14.3292 | 11.6328 | 5.5197 | 10.4781 | 3.0777 | 2.5887 | 97.8021 | BS17&18C_L3_S3 | 320 | 50.6737 | 1.9444 | 15.5505 | 11.2927 | 6.5853 | 9.119 | 3.3969 | 1.4377 | 99.3968 | BS19&20C_L1_S3
409.7 | 52.0528 | 0.5186 | 14.0288 | 11.4007 | 6.7269 | 10.6818 | 3.141 | 1.4495 | 98.7269 | BS1&2C_L3_S2 | 352.1 | 52.003 | 1.9418 | 12.5721 | 11.5797 | 6.8435 | 10.6624 | 2.9743 | 1.4232 | 98.1798 | BS3&4C_L2_S2 | 195.6 | 52.0303 | 1.8941 | 13.8961 | 10.3006 | 6.4196 | 10.4299 | 3.3866 | 1.6429 | 99.2575 | BS5&6C_L1_S2 | 375.6 | 51.9659 | 2.0167 | 13.9791 | 11.3419 | 5.4044 | 10.728 | 3.1765 | 1.3876 | 99.0327 | BS7&8C_L2_S3 | 80.6 | 51.8357 | 1.9434 | 13.821 | 11.0001 | 6.5613 | 9.8453 | 3.3826 | 1.6106 | 99.3053 | BS9&10C_L1_S2 | 413.46 | 52.208 | 2.0811 | 13.6456 | 11.3093 | 6.6194 | 10.4678 | 2.1516 | 1.5173 | 99.1848 | BS11&12C_L3_S2 | 205.3 | 52.1127 | 2.0185 | 13.9145 | 11.0143 | 6.5279 | 10.676 | 3.3987 | 0.3375 | 99.2141 | BS13&14C_L3_S2 | 144.84 | 50.7161 | 1.9861 | 14.5296 | 11.1614 | 5.6357 | 10.37 | 3.1364 | 2.4647 | 98.4735 | BS17&18C_L2_S2 | 320 | 51.1605 | 1.978 | 15.5173 | 10.914 | 6.5139 | 9.0067 | 3.3856 | 1.5239 | 99.4048 | BS19&20C_L2_S3
397.7 | 52.1754 | 0.5346 | 13.9653 | 11.4085 | 6.8008 | 10.6505 | 3.0167 | 1.4482 | 98.252 | BS1&2C_L2_S2 | 352.1 | 51.8954 | 1.9778 | 12.5633 | 11.4914 | 6.9179 | 10.7635 | 2.9712 | 1.4194 | 98.4043 | BS3&4C_L3_S2 | 185.6 | 51.9022 | 2.0185 | 14.0321 | 10.2841 | 6.4334 | 10.3982 | 3.3085 | 1.6231 | 99.1672 | BS5&6C_L2_S2 | 365.6 | 51.9037 | 1.9699 | 14.0024 | 11.5889 | 5.3966 | 10.5879 | 3.1873 | 1.3632 | 98.892 | BS7&8C_L3_S3 | 80.6 | 52.0828 | 1.9895 | 13.745 | 10.8831 | 6.4388 | 9.8662 | 3.3767 | 1.6178 | 98.9555 | BS9&10C_L2_S2 | 383.46 | 52.2909 | 1.9467 | 14.029 | 11.1324 | 6.477 | 10.4257 | 2.1784 | 1.5199 | 98.7529 | BS11&12C_L1_S2 | 203.3 | 51.9416 | 1.946 | 13.7372 | 11.2287 | 6.6035 | 10.7289 | 3.4583 | 0.356 | 99.5067 | BS13&14C_L2_S2 | 144.84 | 50.5823 | 1.966 | 14.4213 | 11.361 | 5.6327 | 10.4864 | 3.0828 | 2.4674 | 98.1483 | BS17&18C_L3_S2 | 315 | 50.8153 | 1.9359 | 15.4813 | 11.1513 | 6.6267 | 9.1768 | 3.3361 | 1.4766 | 99.4887 | BS19&20C_L3_S3
379.7 | 51.8702 | 0.5108 | 14.1821 | 11.2577 | 6.8427 | 10.6935 | 3.158 | 1.485 | 98.5763 | BS1&2C_L1_S2 | 332.1 | 51.823 | 1.9805 | 12.5188 | 11.5885 | 6.8853 | 10.8021 | 2.9648 | 1.437 | 98.419 | BS3&4C_L1_S2 | 175.6 | 51.8894 | 1.9591 | 13.8816 | 10.5146 | 6.4434 | 10.3984 | 3.3041 | 1.6095 | 99.2394 | BS5&6C_L3_S2 | 345.6 | 51.9854 | 2.0104 | 14.06 | 11.3016 | 5.3974 | 10.6558 | 3.2008 | 1.3886 | 98.7536 | BS7&8C_L1_S3 | 75.6 | 51.9779 | 1.9344 | 13.7906 | 11.0105 | 6.3458 | 9.9175 | 3.3829 | 1.6405 | 98.9538 | BS9&10C_L3_S2 | 378.46 | 52.4174 | 1.9357 | 13.7646 | 11.1902 | 6.4206 | 10.53 | 2.2212 | 1.5204 | 98.7632 | BS11&12C_L2_S2 | 170.3 | 51.7585 | 1.9605 | 13.9286 | 11.1882 | 6.5852 | 10.6671 | 3.412 | 0.5 | 99.3231 | BS13&14C_L1_S2 | 139.84 | 50.8052 | 1.9871 | 14.3872 | 11.2033 | 5.7093 | 10.385 | 3.0651 | 2.4578 | 98.5975 | BS17&18C_L1_S2 | 280 | 50.8405 | 2.0148 | 15.4718 | 11.0455 | 6.6836 | 9.0955 | 3.3483 | 1.5 | 99.4818 | BS19&20C_L1_S3
369.7 | 51.9596 | 0.521 | 14.1016 | 11.3487 | 6.8454 | 10.5984 | 3.1477 | 1.4777 | 99.0026 | BS1&2C_L3_S2 | 312.1 | 52.0731 | 1.8979 | 12.5107 | 11.5073 | 6.862 | 10.6906 | 3.0392 | 1.4192 | 97.8962 | BS3&4C_L2_S2 | 155.6 | 51.9313 | 1.9332 | 13.8997 | 10.4532 | 6.4801 | 10.4034 | 3.2746 | 1.6245 | 99.0793 | BS5&6C_L1_S2 | 335.6 | 51.694 | 2.0489 | 14.0546 | 11.5176 | 5.4358 | 10.6849 | 3.1645 | 1.3997 | 99.4246 | BS7&8C_L2_S3 | 40.6 | 51.8917 | 1.8462 | 13.8537 | 10.8134 | 6.6204 | 10.0998 | 3.2769 | 1.598 | 98.7789 | BS9&10C_L1_S2 | 373.46 | 52.2988 | 1.9729 | 13.8648 | 11.1909 | 6.4329 | 10.4342 | 2.2663 | 1.5392 | 98.6881 | BS11&12C_L3_S2 | 164.3 | 51.7571 | 1.9798 | 13.9895 | 11.0882 | 6.68 | 10.6227 | 3.3504 | 0.5323 | 99.4837 | BS13&14C_L3_S2 | 104.84 | 50.2384 | 2.0247 | 14.5481 | 11.4473 | 5.7765 | 10.4562 | 3.1486 | 2.3603 | 98.4919 | BS17&18C_L3_S2 | 280 | 51.3147 | 1.9769 | 15.2558 | 10.8428 | 6.5476 | 9.0721 | 3.455 | 1.5351 | 99.2972 | BS19&20C_L2_S3
357.7 | 51.86 | 0.5057 | 14.1699 | 11.3673 | 6.8914 | 10.5963 | 3.1704 | 1.4391 | 98.4586 | BS1&2C_L2_S2 | 312.1 | 51.7888 | 1.9377 | 12.6499 | 11.5841 | 6.9204 | 10.6872 | 3.0102 | 1.4217 | 98.4799 | BS3&4C_L3_S2 | 145.6 | 51.8969 | 1.8702 | 13.9249 | 10.5422 | 6.3185 | 10.4059 | 3.3893 | 1.6522 | 99.3683 | BS5&6C_L2_S2 | 325.6 | 51.6805 | 2.0896 | 14.0371 | 11.4127 | 5.3965 | 10.7396 | 3.2296 | 1.4144 | 99.3227 | BS7&8C_L3_S3 | 40.6 | 51.5481 | 1.9643 | 13.7718 | 11.2083 | 6.4821 | 10.1259 | 3.2747 | 1.6246 | 99.0996 | BS9&10C_L2_S2 | 343.46 | 52.0573 | 1.995 | 13.8489 | 11.287 | 6.5027 | 10.4578 | 2.2999 | 1.5513 | 99.0696 | BS11&12C_L1_S2 | 163.3 | 51.7874 | 1.9873 | 13.8227 | 11.338 | 6.5457 | 10.6048 | 3.3838 | 0.5303 | 99.4502 | BS13&14C_L2_S2 | 99.84 | 50.6345 | 2.0354 | 14.5128 | 11.1052 | 5.9052 | 10.344 | 3.1585 | 2.3043 | 98.7842 | BS17&18C_L1_S2 | 275 | 50.6781 | 2.0011 | 15.4765 | 11.2134 | 6.5937 | 9.1746 | 3.3617 | 1.5008 | 99.3994 | BS19&20C_L3_S3
339.7 | 51.771 | 0.5451 | 14.171 | 11.3715 | 6.867 | 10.6736 | 3.1496 | 1.4512 | 98.6816 | BS1&2C_L1_S2 | 292.1 | 52.1157 | 1.9025 | 12.474 | 11.5927 | 6.8188 | 10.6932 | 3.0049 | 1.3983 | 98.2112 | BS3&4C_L1_S2 | 135.6 | 51.7529 | 1.9429 | 13.9215 | 10.5238 | 6.5365 | 10.3676 | 3.3631 | 1.5918 | 99.5053 | BS5&6C_L3_S2 | 305.6 | 51.8169 | 1.9803 | 13.9292 | 11.4806 | 5.4915 | 10.6441 | 3.2133 | 1.4442 | 98.7318 | BS7&8C_L1_S3 | 35.6 | 51.7336 | 1.9471 | 13.6933 | 11.0687 | 6.4793 | 10.1959 | 3.3072 | 1.5748 | 98.8617 | BS9&10C_L3_S2 | 338.46 | 52.2036 | 1.9594 | 13.7785 | 11.1639 | 6.5702 | 10.4892 | 2.3005 | 1.5348 | 98.906 | BS11&12C_L2_S2 | 130.3 | 51.5126 | 1.9586 | 13.897 | 11.2178 | 6.6109 | 10.7204 | 3.3829 | 0.6998 | 99.2853 | BS13&14C_L1_S2 | 84.84 | 50.5395 | 1.938 | 14.5754 | 11.2377 | 6.0137 | 10.3612 | 3.1165 | 2.2179 | 98.1084 | BS17&18C_L3_S3 | 240 | 51.0178 | 1.9542 | 15.4798 | 10.8722 | 6.6013 | 9.1711 | 3.3759 | 1.5277 | 99.2148 | BS19&20C_L1_S3
329.7 | 52.178 | 0.503 | 14.0178 | 11.3346 | 6.7465 | 10.5908 | 3.1776 | 1.4518 | 98.856 | BS1&2C_L3_S2 | 272.1 | 51.9364 | 1.9981 | 12.5022 | 11.5456 | 6.868 | 10.7072 | 3.011 | 1.4317 | 98.4296 | BS3&4C_L2_S2 | 115.6 | 51.8199 | 1.8492 | 13.968 | 10.7441 | 6.383 | 10.2731 | 3.3416 | 1.621 | 99.2628 | BS5&6C_L1_S2 | 295.6 | 51.6866 | 2.094 | 14.0661 | 11.3895 | 5.5234 | 10.6533 | 3.1913 | 1.3958 | 99.2311 | BS7&8C_L2_S3 | 0.6 | 51.0908 | 2.0148 | 13.6675 | 11.329 | 6.6539 | 10.424 | 3.2614 | 1.5588 | 99.1881 | BS9&10C_L1_S2 | 333.46 | 52.3071 | 2.0045 | 13.7628 | 11.1162 | 6.4644 | 10.4089 | 2.3899 | 1.5462 | 98.9943 | BS11&12C_L3_S2 | 123.3 | 51.8916 | 1.9677 | 13.6924 | 11.2479 | 6.4824 | 10.7043 | 3.2567 | 0.7571 | 99.2542 | BS13&14C_L2_S2 | 64.84 | 50.1718 | 2.0556 | 14.586 | 11.305 | 6.1689 | 10.3815 | 3.2036 | 2.1276 | 98.6143 | BS17&18C_L3_S2 | 240 | 51.0233 | 1.9833 | 15.3607 | 10.9492 | 6.6372 | 9.1364 | 3.3686 | 1.5414 | 99.4628 | BS19&20C_L2_S3
317.7 | 52.1058 | 0.5177 | 13.9434 | 11.3517 | 6.8576 | 10.7219 | 3.0657 | 1.4362 | 98.0681 | BS1&2C_L2_S2 | 252.1 | 51.7135 | 1.9418 | 12.5888 | 11.6658 | 6.8949 | 10.6843 | 3.0832 | 1.4278 | 98.6447 | BS3&4C_L1_S2 | 105.6 | 51.6632 | 1.9059 | 13.9518 | 10.7305 | 6.3867 | 10.4327 | 3.2992 | 1.63 | 99.2421 | BS5&6C_L2_S2 | 285.6 | 51.689 | 2.0087 | 14.0328 | 11.513 | 5.4382 | 10.6723 | 3.2232 | 1.4227 | 99.4506 | BS7&8C_L3_S3 | 0.6 | 51.501 | 1.9823 | 13.6476 | 11.2068 | 6.5528 | 10.4948 | 3.0778 | 1.5368 | 98.4384 | BS9&10C_L2_S2 | 303.46 | 52.3553 | 1.9541 | 13.7363 | 11.0173 | 6.5749 | 10.3658 | 2.4675 | 1.5288 | 98.7974 | BS11&12C_L1_S2 | 123.3 | 51.7903 | 1.9671 | 13.8813 | 11.1282 | 6.5478 | 10.649 | 3.2683 | 0.7682 | 99.6052 | BS13&14C_L3_S2 | 59.84 | 50.7866 | 1.9283 | 14.5615 | 10.9796 | 6.1814 | 10.3822 | 3.166 | 2.0144 | 98.7927 | BS17&18C_L1_S2 | 235 | 50.6879 | 2.0476 | 15.3918 | 11.1698 | 6.636 | 9.1992 | 3.3704 | 1.4973 | 99.4741 | BS19&20C_L3_S3
299.7 | 51.8808 | 0.5335 | 14.115 | 11.4128 | 6.8136 | 10.6292 | 3.1494 | 1.4658 | 98.4548 | BS1&2C_L1_S2 | 232.1 | 52.2099 | 1.9173 | 12.4707 | 11.5387 | 6.9148 | 10.5677 | 2.9361 | 1.4448 | 98.0862 | BS3&4C_L2_S2 | 95.6 | 51.5687 | 1.9536 | 13.9384 | 10.7133 | 6.4331 | 10.3829 | 3.3592 | 1.6509 | 99.4182 | BS5&6C_L3_S2 | 265.6 | 51.9311 | 2.0371 | 14.0699 | 11.3374 | 5.4024 | 10.5821 | 3.2171 | 1.423 | 98.7962 | BS7&8C_L1_S3 | -4.4 | 50.727 | 2.0766 | 13.7642 | 11.5124 | 6.5781 | 10.626 | 3.214 | 1.5017 | 99.0222 | BS9&10C_L3_S2 | 298.46 | 52.277 | 1.9225 | 13.723 | 11.1946 | 6.605 | 10.3184 | 2.4238 | 1.5357 | 98.8483 | BS11&12C_L2_S2 | 90.3 | 51.7036 | 1.9598 | 13.9109 | 11.0837 | 6.5348 | 10.5547 | 3.3081 | 0.9444 | 98.9121 | BS13&14C_L1_S2 | 24.84 | 50.6138 | 1.9318 | 14.4608 | 11.0698 | 6.5055 | 10.4793 | 3.1536 | 1.7855 | 98.555 | BS17&18C_L2_S2 | 200 | 50.8972 | 1.9583 | 15.4233 | 11.0026 | 6.5266 | 9.2604 | 3.4046 | 1.527 | 99.4519 | BS19&20C_L1_S3
289.7 | 51.7543 | 0.5185 | 14.093 | 11.443 | 6.8983 | 10.6117 | 3.2007 | 1.4807 | 99.1836 | BS1&2C_L3_S2 | 212.1 | 51.8493 | 1.9517 | 12.4927 | 11.6354 | 6.8658 | 10.7431 | 3.0439 | 1.4181 | 98.5555 | BS3&4C_L1_S2 | 75.6 | 51.543 | 1.8865 | 13.9371 | 10.8159 | 6.4361 | 10.4368 | 3.3642 | 1.5804 | 99.1539 | BS5&6C_L1_S2 | 255.6 | 51.7518 | 2.0376 | 14.0892 | 11.424 | 5.4332 | 10.6283 | 3.1769 | 1.4592 | 99.1713 | BS7&8C_L2_S3 | -39.4 | 50.5119 | 2.0393 | 13.8137 | 11.4693 | 6.7648 | 10.8391 | 3.1072 | 1.4548 | 98.8804 | BS9&10C_L1_S2 | 293.46 | 52.2694 | 2.0447 | 13.6399 | 11.1198 | 6.5347 | 10.3766 | 2.4511 | 1.5637 | 99.0787 | BS11&12C_L3_S2 | 83.3 | 51.6048 | 1.9892 | 13.8372 | 11.1695 | 6.5523 | 10.6194 | 3.1955 | 1.0321 | 99.3925 | BS13&14C_L2_S2 | 24.84 | 50.5883 | 1.9207 | 14.3902 | 11.2145 | 6.402 | 10.5154 | 3.1746 | 1.7943 | 98.5544 | BS17&18C_L3_S2 | 200 | 51.2707 | 1.9585 | 15.1983 | 10.8156 | 6.4641 | 9.2574 | 3.4769 | 1.5586 | 98.8408 | BS19&20C_L2_S3
277.7 | 51.877 | 0.5143 | 14.0293 | 11.4605 | 6.8276 | 10.7481 | 3.0923 | 1.451 | 98.4412 | BS1&2C_L2_S2 | 192.1 | 51.6965 | 1.9453 | 12.6716 | 11.5082 | 6.9203 | 10.7167 | 3.0782 | 1.4632 | 98.5912 | BS3&4C_L2_S2 | 65.6 | 51.2077 | 1.9296 | 13.9919 | 11.0088 | 6.5351 | 10.4173 | 3.2978 | 1.6118 | 99.4415 | BS5&6C_L2_S2 | 245.6 | 51.9315 | 2.0045 | 13.9683 | 11.2764 | 5.4503 | 10.6616 | 3.2681 | 1.4393 | 99.1716 | BS7&8C_L3_S3 | -39.4 | 50.8692 | 1.9329 | 13.6944 | 11.5399 | 6.6137 | 10.8516 | 3.043 | 1.4554 | 98.4961 | BS9&10C_L2_S2 | 263.46 | 52.4247 | 2.0231 | 13.6536 | 10.9458 | 6.565 | 10.3434 | 2.5307 | 1.5137 | 98.9778 | BS11&12C_L1_S2 | 82.3 | 51.7456 | 1.976 | 13.9122 | 11.0768 | 6.4686 | 10.5218 | 3.2811 | 1.0179 | 99.5037 | BS13&14C_L3_S2 | 19.84 | 50.7488 | 1.9687 | 14.3712 | 11.0559 | 6.5247 | 10.427 | 3.1527 | 1.7511 | 98.8439 | BS17&18C_L1_S2 | 195 | 50.5697 | 2.0154 | 15.4692 | 11.0858 | 6.7023 | 9.3058 | 3.3281 | 1.5238 | 99.755 | BS19&20C_L3_S3
259.7 | 52.0089 | 0.4715 | 14.1014 | 11.3052 | 6.8032 | 10.689 | 3.1382 | 1.4827 | 98.3133 | BS1&2C_L1_S2 | 192.1 | 51.7261 | 1.9533 | 12.7523 | 11.6217 | 6.8532 | 10.6117 | 3.0495 | 1.4322 | 98.5466 | BS3&4C_L3_S2 | 55.6 | 51.5328 | 1.8364 | 13.8495 | 10.9366 | 6.569 | 10.3629 | 3.2847 | 1.6282 | 99.254 | BS5&6C_L3_S2 | 225.6 | 51.8243 | 1.957 | 14.0216 | 11.426 | 5.553 | 10.5809 | 3.1812 | 1.456 | 98.8289 | BS7&8C_L1_S3 | -44.4 | 50.344 | 2.018 | 13.7597 | 11.6426 | 6.8223 | 10.8817 | 3.0995 | 1.4323 | 99.2134 | BS9&10C_L3_S2 | 258.46 | 52.0409 | 2.0383 | 13.7676 | 11.0546 | 6.5051 | 10.3838 | 2.6518 | 1.5579 | 99.1146 | BS11&12C_L2_S2 | 50.3 | 51.408 | 1.947 | 13.8821 | 11.0904 | 6.5537 | 10.5659 | 3.2878 | 1.265 | 99.2375 | BS13&14C_L1_S2 | -0.16 | 50.2491 | 2.0565 | 14.2847 | 11.2985 | 6.7274 | 10.6843 | 3.1369 | 1.5626 | 98.7172 | BS17&18C_L3_S3 | 160 | 51.0122 | 1.9806 | 15.327 | 10.7319 | 6.5398 | 9.4692 | 3.3901 | 1.5491 | 99.4848 | BS19&20C_L1_S3
249.7 | 51.816 | 0.5056 | 14.2491 | 11.2995 | 6.8323 | 10.6386 | 3.1482 | 1.5108 | 98.9429 | BS1&2C_L3_S2 | 172.1 | 51.7322 | 2.0025 | 12.5166 | 11.692 | 7.0246 | 10.5956 | 3.0375 | 1.399 | 98.6543 | BS3&4C_L1_S2 | 35.6 | 50.8523 | 1.9028 | 14.1127 | 11.2365 | 6.5005 | 10.555 | 3.2637 | 1.5767 | 99.3757 | BS5&6C_L1_S2 | 215.6 | 52.0492 | 2.0666 | 13.9615 | 11.1336 | 5.4478 | 10.6336 | 3.2477 | 1.4601 | 98.9456 | BS7&8C_L2_S3 | -79.4 | 49.8583 | 1.9985 | 13.9274 | 11.7427 | 6.8041 | 11.1693 | 3.056 | 1.4437 | 99.2238 | BS9&10C_L1_S2 | 253.46 | 51.911 | 2.0331 | 13.9223 | 11.0269 | 6.5477 | 10.3556 | 2.6465 | 1.557 | 99.2754 | BS11&12C_L3_S2 | 43.3 | 51.3592 | 1.927 | 13.8636 | 11.1031 | 6.6391 | 10.576 | 3.2173 | 1.3146 | 99.3797 | BS13&14C_L2_S2 | -15.16 | 50.1504 | 2.0019 | 14.4386 | 11.2269 | 6.9651 | 10.6296 | 3.145 | 1.4425 | 98.8377 | BS17&18C_L2_S2 | 160 | 51.0489 | 1.962 | 15.2699 | 10.8578 | 6.4865 | 9.4231 | 3.3757 | 1.5761 | 99.4896 | BS19&20C_L2_S3
237.7 | 51.704 | 0.5223 | 14.2105 | 11.4434 | 6.7728 | 10.7191 | 3.1469 | 1.4811 | 98.5863 | BS1&2C_L2_S2 | 152.1 | 51.979 | 1.9837 | 12.5586 | 11.6513 | 6.778 | 10.6432 | 2.9733 | 1.4329 | 98.1993 | BS3&4C_L3_S2 | 25.6 | 50.5505 | 2.0409 | 13.9924 | 11.3886 | 6.599 | 10.6243 | 3.2591 | 1.5452 | 99.3299 | BS5&6C_L2_S2 | 205.6 | 52.1387 | 1.8905 | 13.9843 | 11.2534 | 5.5176 | 10.532 | 3.2375 | 1.4459 | 98.8881 | BS7&8C_L3_S3 | -79.4 | 50.0423 | 1.967 | 13.8951 | 11.7528 | 6.7841 | 11.1233 | 3.018 | 1.4174 | 98.92 | BS9&10C_L2_S2 | 223.46 | 52.2443 | 1.9309 | 13.7559 | 10.9162 | 6.5569 | 10.364 | 2.6468 | 1.5849 | 98.9433 | BS11&12C_L1_S2 | 41.3 | 51.3849 | 1.9496 | 13.8076 | 11.1912 | 6.6403 | 10.4789 | 3.2275 | 1.32 | 99.7477 | BS13&14C_L3_S2 | -15.16 | 50.1573 | 1.9622 | 14.183 | 11.3594 | 7.0312 | 10.6935 | 3.1948 | 1.4186 | 98.7519 | BS17&18C_L3_S2 | 155 | 50.7434 | 2.0085 | 15.3394 | 11.0231 | 6.571 | 9.4913 | 3.2939 | 1.5295 | 99.362 | BS19&20C_L3_S3
219.7 | 52.2008 | 0.5126 | 13.9751 | 11.2996 | 6.7328 | 10.6408 | 3.1589 | 1.4795 | 98.0684 | BS1&2C_L1_S2 | 132.1 | 51.8381 | 1.9382 | 12.7414 | 11.6204 | 6.8236 | 10.5955 | 3.028 | 1.4149 | 98.3979 | BS3&4C_L1_S2 | 15.6 | 50.932 | 1.9892 | 13.8638 | 11.2858 | 6.6319 | 10.4965 | 3.2451 | 1.5557 | 99.2938 | BS5&6C_L3_S2 | 185.6 | 51.8304 | 2.0272 | 14.1043 | 11.1001 | 5.674 | 10.5454 | 3.2351 | 1.4836 | 98.7004 | BS7&8C_L1_S3 | -84.4 | 50.0646 | 1.9509 | 13.7801 | 11.8217 | 6.7464 | 11.1755 | 3.0299 | 1.4308 | 98.8755 | BS9&10C_L3_S2 | 218.46 | 52.171 | 2.0041 | 13.8872 | 10.8755 | 6.4918 | 10.3242 | 2.7035 | 1.5426 | 99.2913 | BS11&12C_L2_S2 | 10.3 | 50.8994 | 2.0374 | 14.0663 | 11.1573 | 6.6341 | 10.5192 | 3.2053 | 1.481 | 99.5174 | BS13&14C_L1_S2 | -20.16 | 50.0452 | 1.9749 | 14.3779 | 11.2621 | 7.0785 | 10.6563 | 3.2023 | 1.4028 | 99.5364 | BS17&18C_L1_S2 | 120 | 50.4815 | 2.0378 | 15.5233 | 10.8607 | 6.5762 | 9.6656 | 3.3171 | 1.5379 | 99.864 | BS19&20C_L1_S3
209.7 | 51.8743 | 0.5656 | 14.0172 | 11.3317 | 6.8506 | 10.6068 | 3.2393 | 1.5146 | 99.012 | BS1&2C_L3_S2 | 112.1 | 51.4896 | 1.9445 | 12.96 | 11.4776 | 6.9888 | 10.6027 | 3.0868 | 1.4501 | 98.5935 | BS3&4C_L2_S2 | -4.4 | 50.3744 | 1.9551 | 13.9764 | 11.6147 | 6.6974 | 10.6727 | 3.2047 | 1.5047 | 99.1123 | BS5&6C_L1_S2 | 175.6 | 51.5983 | 2.0148 | 13.9829 | 11.2913 | 5.6985 | 10.6155 | 3.3444 | 1.4543 | 99.4044 | BS7&8C_L2_S3 | -119.4 | 49.7741 | 2.0262 | 13.8982 | 11.732 | 6.9009 | 11.3322 | 2.9573 | 1.3791 | 98.8806 | BS9&10C_L1_S2 | 213.46 | 52.302 | 1.9803 | 13.7498 | 10.9487 | 6.4496 | 10.3246 | 2.6756 | 1.5694 | 98.7517 | BS11&12C_L3_S2 | 3.3 | 50.9743 | 2.0298 | 13.898 | 11.3361 | 6.6303 | 10.5082 | 3.0992 | 1.5241 | 99.3957 | BS13&14C_L2_S2 | -55.16 | 50.0133 | 2.0876 | 14.1974 | 11.2744 | 7.3183 | 10.7987 | 3.1721 | 1.1383 | 98.5439 | BS17&18C_L2_S2 | 120 | 51.214 | 1.943 | 15.4201 | 10.5274 | 6.41 | 9.5226 | 3.383 | 1.58 | 99.2511 | BS19&20C_L2_S3
197.7 | 52.2254 | 0.5071 | 13.8204 | 11.3253 | 6.9025 | 10.5972 | 3.1612 | 1.4608 | 97.9811 | BS1&2C_L2_S2 | 112.1 | 51.7586 | 1.9433 | 12.7135 | 11.5806 | 6.8919 | 10.6478 | 3.0484 | 1.4158 | 98.242 | BS3&4C_L3_S2 | -14.4 | 50.2499 | 2.0407 | 13.9883 | 11.7751 | 6.6649 | 10.7038 | 3.1021 | 1.4751 | 99.2245 | BS5&6C_L2_S2 | 165.6 | 52.0067 | 2.0302 | 13.9481 | 11.0652 | 5.646 | 10.5209 | 3.3107 | 1.4722 | 99.1014 | BS7&8C_L3_S3 | -119.4 | 49.9269 | 2.0235 | 13.8807 | 11.7994 | 6.7625 | 11.3095 | 2.9044 | 1.393 | 98.7687 | BS9&10C_L2_S2 | 183.46 | 52.2162 | 1.9792 | 13.7099 | 10.9362 | 6.5202 | 10.3003 | 2.8014 | 1.5365 | 98.8904 | BS11&12C_L1_S2 | 0.3 | 51.132 | 2.0564 | 13.7761 | 11.1145 | 6.6596 | 10.4924 | 3.183 | 1.5861 | 99.384 | BS13&14C_L3_S2 | -60.16 | 50.0832 | 2.0337 | 14.0974 | 11.3067 | 7.4246 | 10.8399 | 3.1336 | 1.0809 | 98.5846 | BS17&18C_L1_S2 | 115 | 50.8561 | 1.9626 | 15.288 | 10.8566 | 6.5935 | 9.6162 | 3.2881 | 1.539 | 99.4095 | BS19&20C_L3_S4
179.7 | 51.8898 | 0.6046 | 14.0215 | 11.3762 | 6.8007 | 10.5727 | 3.2256 | 1.509 | 98.4924 | BS1&2C_L1_S2 | 92.1 | 51.6133 | 1.9358 | 12.8508 | 11.5806 | 6.9671 | 10.589 | 3.0066 | 1.4568 | 98.4693 | BS3&4C_L1_S2 | -24.4 | 50.419 | 1.9785 | 13.8652 | 11.882 | 6.5716 | 10.6974 | 3.0863 | 1.5001 | 99.0636 | BS5&6C_L3_S2 | 135.6 | 52.1107 | 1.9453 | 13.8817 | 10.9957 | 5.7681 | 10.4856 | 3.2951 | 1.5178 | 98.8317 | BS7&8C_L2_S3 | -124.4 | 49.7771 | 2.078 | 13.8938 | 11.7404 | 6.7516 | 11.4273 | 2.9193 | 1.4124 | 99.1493 | BS9&10C_L3_S2 | 178.46 | 52.3327 | 1.9469 | 13.7982 | 10.7429 | 6.4731 | 10.2631 | 2.8726 | 1.5706 | 99.0111 | BS11&12C_L2_S2 | -29.7 | 50.6288 | 2.0305 | 13.8993 | 11.3484 | 6.721 | 10.5933 | 3.0802 | 1.6985 | 99.2529 | BS13&14C_L1_S2 | -85.16 | 50.2644 | 1.9342 | 14.1021 | 11.3837 | 7.4376 | 10.8969 | 3.0863 | 0.8949 | 98.5457 | BS17&18C_L3_S3 | 80 | 50.5339 | 1.9335 | 15.3435 | 10.8485 | 6.5136 | 9.9339 | 3.3436 | 1.5495 | 99.5942 | BS19&20C_L1_S3
169.7 | 51.7458 | 0.6387 | 14.2126 | 11.3903 | 6.7553 | 10.5143 | 3.2144 | 1.5286 | 98.7911 | BS1&2C_L3_S2 | 72.1 | 51.329 | 1.9858 | 13.1598 | 11.5247 | 6.9091 | 10.6464 | 3 | 1.4453 | 98.4263 | BS3&4C_L2_S2 | -44.4 | 49.8994 | 2.0379 | 14.032 | 12.0239 | 6.6802 | 10.7493 | 3.1081 | 1.4693 | 99.3337 | BS5&6C_L1_S2 | 125.6 | 52.0074 | 1.9486 | 13.9552 | 11.0584 | 5.7853 | 10.4543 | 3.2417 | 1.5491 | 98.8584 | BS7&8C_L3_S3 | -159.4 | 49.7292 | 2.0649 | 13.8352 | 11.6915 | 6.9123 | 11.4087 | 2.9557 | 1.4026 | 98.7114 | BS9&10C_L1_S2 | 173.46 | 52.2412 | 1.9689 | 13.7252 | 10.9051 | 6.4594 | 10.3072 | 2.8307 | 1.5623 | 98.974 | BS11&12C_L3_S2 | -36.7 | 50.6519 | 2.0168 | 13.8877 | 11.3455 | 6.6899 | 10.6468 | 3.0044 | 1.757 | 99.216 | BS13&14C_L2_S2 | -95.16 | 50.1495 | 2.0081 | 14.1871 | 11.2121 | 7.5608 | 10.8461 | 3.1884 | 0.8479 | 98.0622 | BS17&18C_L2_S2 | 80 | 50.7411 | 1.9349 | 15.1651 | 10.8806 | 6.4685 | 9.9006 | 3.3447 | 1.5647 | 99.8804 | BS19&20C_L2_S3
157.7 | 52.0499 | 0.5599 | 14.0611 | 11.328 | 6.7761 | 10.5886 | 3.1839 | 1.4524 | 98.3042 | BS1&2C_L2_S2 | 72.1 | 51.4425 | 2.0575 | 12.9901 | 11.5057 | 6.9729 | 10.5505 | 3.0322 | 1.4486 | 98.2303 | BS3&4C_L3_S2 | -54.4 | 49.8692 | 1.9948 | 14.0134 | 12.0574 | 6.6883 | 10.8221 | 3.1077 | 1.4471 | 99.1676 | BS5&6C_L2_S2 | 105.6 | 51.7584 | 2.0483 | 13.9482 | 10.9893 | 5.962 | 10.4604 | 3.287 | 1.5464 | 99.0841 | BS7&8C_L1_S3 | -159.4 | 49.9956 | 2.006 | 13.7507 | 11.6403 | 6.7971 | 11.5286 | 2.8611 | 1.4208 | 98.8107 | BS9&10C_L2_S2 | 143.46 | 52.3935 | 1.9502 | 13.7887 | 10.6209 | 6.4901 | 10.2676 | 2.8993 | 1.5897 | 98.646 | BS11&12C_L1_S2 | -40.7 | 50.6256 | 1.9914 | 13.95 | 11.3689 | 6.7341 | 10.5572 | 3.0103 | 1.7625 | 99.4385 | BS13&14C_L3_S2 | -100.16 | 50.3502 | 1.9848 | 14.1237 | 11.144 | 7.6592 | 10.8689 | 3.1149 | 0.7543 | 98.5291 | BS17&18C_L1_S3 | 75 | 50.5804 | 2.0047 | 15.1798 | 10.8878 | 6.6389 | 9.9334 | 3.2524 | 1.5227 | 99.7329 | BS19&20C_L3_S4
139.7 | 52.0755 | 0.7047 | 14.1126 | 11.1816 | 6.7183 | 10.5005 | 3.1753 | 1.5315 | 98.285 | BS1&2C_L1_S2 | 52.1 | 51.2478 | 1.9875 | 13.2733 | 11.4779 | 6.9189 | 10.6657 | 3.0055 | 1.4234 | 98.2534 | BS3&4C_L1_S2 | -64.4 | 49.9185 | 2.0223 | 13.9844 | 12.0482 | 6.7562 | 10.7318 | 3.0811 | 1.4577 | 99.3038 | BS5&6C_L3_S2 | 95.6 | 51.8108 | 1.9845 | 14.0016 | 11.0037 | 6 | 10.428 | 3.2229 | 1.5484 | 99.2538 | BS7&8C_L2_S3 | -164.4 | 49.62 | 2.0027 | 13.8815 | 11.7185 | 6.7452 | 11.6558 | 2.9727 | 1.4037 | 99.2185 | BS9&10C_L3_S2 | 138.46 | 52.3651 | 1.8301 | 13.7603 | 10.8794 | 6.4273 | 10.1521 | 2.9683 | 1.6174 | 98.8447 | BS11&12C_L2_S2 | -69.7 | 50.4731 | 1.985 | 13.9617 | 11.269 | 6.7168 | 10.625 | 3.0653 | 1.9041 | 98.3941 | BS13&14C_L1_S2 | -135.16 | 50.2473 | 2.0426 | 14.0442 | 11.22 | 7.7639 | 10.8681 | 3.2271 | 0.5867 | 98.2249 | BS17&18C_L2_S3 | 40 | 51.1555 | 1.9232 | 14.7468 | 10.8176 | 6.5117 | 10.1934 | 3.1586 | 1.4933 | 98.9807 | BS19&20C_L1_S4
129.7 | 52.1969 | 0.8116 | 14.097 | 11.058 | 6.6306 | 10.4895 | 3.1546 | 1.5618 | 98.616 | BS1&2C_L3_S2 | 32.1 | 50.9074 | 2.0112 | 13.6237 | 11.4376 | 6.8018 | 10.6639 | 3.1239 | 1.4304 | 98.3087 | BS3&4C_L2_S2 | -84.4 | 49.4611 | 2.0528 | 13.9999 | 12.4408 | 6.7282 | 10.7661 | 3.0991 | 1.452 | 99.3278 | BS5&6C_L1_S2 | 85.6 | 51.8051 | 1.8852 | 14.014 | 11.0117 | 6.0654 | 10.475 | 3.2318 | 1.5119 | 99.1488 | BS7&8C_L3_S3 | -199.4 | 49.8347 | 2.0065 | 13.9273 | 11.5036 | 6.7777 | 11.5938 | 2.9428 | 1.4137 | 98.7891 | BS9&10C_L1_S2 | 133.46 | 51.9958 | 2.0041 | 13.8807 | 10.8675 | 6.4195 | 10.2149 | 3.0177 | 1.5998 | 99.1524 | BS11&12C_L3_S2 | -76.7 | 49.8946 | 2.0834 | 14.1434 | 11.6404 | 6.7651 | 10.6173 | 2.9035 | 1.9523 | 99.2622 | BS13&14C_L2_S2 | -140.16 | 50.2425 | 1.9499 | 14.1859 | 11.1926 | 7.8734 | 10.9001 | 3.1217 | 0.5338 | 98.9225 | BS17&18C_L1_S3 | 40 | 51.0765 | 1.9727 | 14.6932 | 10.8324 | 6.5325 | 10.1604 | 3.2263 | 1.506 | 99.3965 | BS19&20C_L2_S3
117.7 | 51.7507 | 0.7301 | 14.1037 | 11.2658 | 6.8132 | 10.6346 | 3.2013 | 1.5006 | 98.5942 | BS1&2C_L2_S2 | 32.1 | 51.1871 | 1.9675 | 13.4935 | 11.5037 | 6.9042 | 10.5923 | 2.9147 | 1.4369 | 98.0265 | BS3&4C_L3_S2 | -94.4 | 49.2613 | 1.9744 | 14.078 | 12.4892 | 6.8797 | 10.8229 | 3.0741 | 1.4206 | 99.5148 | BS5&6C_L2_S2 | 65.6 | 51.565 | 1.9903 | 13.9484 | 11.1202 | 6.1431 | 10.4213 | 3.2697 | 1.542 | 99.0341 | BS7&8C_L1_S3 | -199.4 | 50.0293 | 2.0287 | 13.7742 | 11.762 | 6.6639 | 11.4668 | 2.8498 | 1.4255 | 98.7844 | BS9&10C_L2_S2 | 103.46 | 52.3442 | 2.0306 | 13.6137 | 10.7533 | 6.4795 | 10.1874 | 2.97 | 1.6213 | 98.9483 | BS11&12C_L1_S2 | -81.7 | 49.8012 | 2.1137 | 14.1821 | 11.5347 | 6.8943 | 10.5484 | 2.9553 | 1.9703 | 99.589 | BS13&14C_L3_S2 | -170.16 | 50.2528 | 1.9322 | 14.28 | 11.1372 | 7.7971 | 10.9276 | 3.2615 | 0.4115 | 98.4997 | BS17&18C_L3_S3 | 35 | 50.5584 | 1.9768 | 14.8671 | 11.0654 | 6.5703 | 10.2656 | 3.2018 | 1.4946 | 99.3959 | BS19&20C_L3_S4
99.7 | 51.9055 | 0.8712 | 14.1035 | 11.2399 | 6.6146 | 10.53 | 3.1751 | 1.5602 | 98.1835 | BS1&2C_L1_S2 | 12.1 | 50.7114 | 1.9814 | 13.8649 | 11.3718 | 6.8731 | 10.7234 | 3.0594 | 1.4147 | 98.359 | BS3&4C_L1_S2 | -104.4 | 49.5769 | 1.997 | 13.9287 | 12.4485 | 6.8491 | 10.7806 | 3.0258 | 1.3934 | 99.3082 | BS5&6C_L3_S2 | 55.6 | 51.4815 | 1.9471 | 13.8847 | 11.2254 | 6.2612 | 10.4408 | 3.2281 | 1.5312 | 99.2895 | BS7&8C_L2_S3 | -204.4 | 49.8762 | 2.0565 | 13.7815 | 11.6943 | 6.6475 | 11.5798 | 2.9484 | 1.4158 | 99.0665 | BS9&10C_L3_S2 | 98.46 | 52.2421 | 1.9835 | 13.8228 | 10.6254 | 6.4282 | 10.1363 | 3.1031 | 1.6586 | 99.2261 | BS11&12C_L2_S2 | -109.7 | 49.84 | 2.1013 | 14.0491 | 11.5799 | 6.7729 | 10.6694 | 2.8679 | 2.1195 | 98.8989 | BS13&14C_L1_S2 | -175.16 | 50.442 | 2.0046 | 14.2449 | 11.0732 | 7.7148 | 10.9136 | 3.1972 | 0.4096 | 98.4168 | BS17&18C_L2_S3 | 0 | 50.9066 | 1.9811 | 14.0087 | 11.2216 | 6.8029 | 10.5643 | 3.0655 | 1.4492 | 99.6527 | BS19&20C_L1_S4
89.7 | 51.6853 | 0.9818 | 14.1879 | 11.1982 | 6.7741 | 10.4492 | 3.2208 | 1.5027 | 98.9055 | BS1&2C_L3_S2 | -7.9 | 50.3779 | 2.0008 | 14.0376 | 11.5595 | 6.8617 | 10.7213 | 3.0232 | 1.4179 | 98.1462 | BS3&4C_L2_S2 | -124.4 | 49.3941 | 1.99 | 13.9738 | 12.4489 | 6.8871 | 10.8388 | 3.041 | 1.4263 | 99.3468 | BS5&6C_L1_S2 | 45.6 | 51.3084 | 1.8768 | 14.01 | 11.1582 | 6.3281 | 10.5384 | 3.242 | 1.5381 | 98.9551 | BS7&8C_L3_S3 | -239.4 | 49.7038 | 1.9826 | 13.9196 | 11.4978 | 6.8051 | 11.6658 | 2.9698 | 1.4554 | 99.1638 | BS9&10C_L1_S2 | 93.46 | 52.2354 | 1.9593 | 13.7068 | 10.837 | 6.3899 | 10.1896 | 3.0636 | 1.6185 | 98.8451 | BS11&12C_L3_S2 | -116.7 | 49.7881 | 2.0585 | 14.1434 | 11.6252 | 6.7607 | 10.5948 | 2.8807 | 2.1486 | 99.1409 | BS13&14C_L2_S2 | -180.16 | 50.3405 | 1.8813 | 14.3165 | 11.1486 | 7.7814 | 10.9135 | 3.2333 | 0.3848 | 98.8198 | BS17&18C_L1_S3 | 0 | 51.2649 | 1.9456 | 13.7472 | 11.0296 | 6.7964 | 10.6309 | 3.1107 | 1.4747 | 99.3336 | BS19&20C_L2_S4
77.7 | 51.4423 | 1.093 | 14.1468 | 11.2472 | 6.7841 | 10.6168 | 3.183 | 1.4868 | 98.5143 | BS1&2C_L2_S2 | -7.9 | 50.27 | 1.9131 | 14.1668 | 11.5979 | 6.889 | 10.7078 | 3.0473 | 1.4081 | 98.5701 | BS3&4C_L3_S2 | -134.4 | 49.3545 | 1.9959 | 14.0552 | 12.4531 | 6.8164 | 10.8312 | 3.072 | 1.4216 | 99.1966 | BS5&6C_L2_S2 | 25.6 | 50.7572 | 1.9687 | 14.272 | 11.2462 | 6.4463 | 10.6318 | 3.2126 | 1.4654 | 99.1425 | BS7&8C_L1_S3 | -239.4 | 49.8147 | 2.0226 | 13.8361 | 11.3953 | 6.8599 | 11.6533 | 2.9925 | 1.4257 | 98.7493 | BS9&10C_L2_S2 | 63.46 | 51.9564 | 1.9946 | 13.7083 | 10.7228 | 6.5498 | 10.2154 | 3.1721 | 1.6807 | 99.3342 | BS11&12C_L1_S2 | -122.7 | 50.0233 | 2.0543 | 13.8579 | 11.572 | 6.7547 | 10.626 | 2.9635 | 2.1483 | 99.2845 | BS13&14C_L3_S2 | -215.16 | 50.3055 | 2.0633 | 14.2142 | 11.0605 | 7.9538 | 10.8482 | 3.2877 | 0.2668 | 98.6884 | BS17&18C_L2_S3 | -5 | 50.7899 | 1.8927 | 14.0026 | 11.3693 | 6.7342 | 10.6527 | 3.1116 | 1.4471 | 99.3492 | BS19&20C_L3_S4
59.7 | 51.2199 | 1.2659 | 14.1988 | 11.294 | 6.78 | 10.5308 | 3.171 | 1.5396 | 98.5809 | BS1&2C_L1_S2 | -27.9 | 50.2095 | 1.9883 | 14.3573 | 11.5327 | 6.812 | 10.6875 | 3.017 | 1.3957 | 98.2332 | BS3&4C_L1_S2 | -144.4 | 49.4608 | 2.0581 | 13.85 | 12.5076 | 6.7705 | 10.7782 | 3.093 | 1.4819 | 99.1122 | BS5&6C_L3_S2 | 15.6 | 50.7163 | 2.0068 | 14.0001 | 11.3514 | 6.647 | 10.6523 | 3.184 | 1.442 | 99.2013 | BS7&8C_L2_S3 | -244.4 | 50.04 | 2.0911 | 13.6782 | 11.4754 | 6.5987 | 11.6746 | 2.9964 | 1.4456 | 98.6346 | BS9&10C_L3_S2 | 58.46 | 52.5556 | 1.8499 | 13.7997 | 10.512 | 6.338 | 10.1007 | 3.1761 | 1.668 | 98.7468 | BS11&12C_L2_S2 | -149.7 | 49.737 | 2.0257 | 14.1048 | 11.6413 | 6.7111 | 10.6285 | 2.8695 | 2.282 | 99.0494 | BS13&14C_L1_S2 | -220.16 | 50.7005 | 1.9775 | 14.2983 | 10.8169 | 7.9612 | 10.7621 | 3.2456 | 0.2377 | 98.6763 | BS17&18C_L1_S3 | -40 | 50.6775 | 2.082 | 13.3077 | 11.6062 | 6.9332 | 11.0175 | 2.9879 | 1.388 | 99.9003 | BS19&20C_L1_S4
49.7 | 51.3574 | 1.404 | 14.0499 | 11.2442 | 6.7492 | 10.5458 | 3.1351 | 1.5144 | 98.6241 | BS1&2C_L3_S2 | -47.9 | 49.9734 | 1.9885 | 14.5583 | 11.5981 | 6.7409 | 10.7351 | 3.0286 | 1.3772 | 97.9389 | BS3&4C_L2_S2 | -164.4 | 49.5342 | 1.9799 | 13.9837 | 12.4655 | 6.7574 | 10.7667 | 3.0794 | 1.4332 | 98.8159 | BS5&6C_L1_S2 | 5.6 | 50.7242 | 1.94 | 14.0425 | 11.5152 | 6.6596 | 10.5974 | 3.0522 | 1.469 | 98.9553 | BS7&8C_L3_S4 | -279.4 | 49.7592 | 2.0346 | 13.9141 | 11.5644 | 6.6099 | 11.679 | 2.9324 | 1.5064 | 98.8826 | BS9&10C_L1_S2 | 53.46 | 51.9013 | 1.8703 | 13.72 | 10.9137 | 6.4328 | 10.2701 | 3.2237 | 1.668 | 99.1056 | BS11&12C_L3_S2 | -156.7 | 49.2663 | 2.1585 | 14.0844 | 11.7588 | 6.911 | 10.6554 | 2.8644 | 2.3012 | 99.6383 | BS13&14C_L2_S2 | -255.16 | 50.2836 | 1.9859 | 14.3357 | 11.0603 | 8.0454 | 10.7628 | 3.3541 | 0.1721 | 98.7398 | BS17&18C_L2_S3 | -40 | 51.0765 | 2.0062 | 13.0982 | 11.5492 | 6.8256 | 10.9975 | 3.018 | 1.4289 | 99.5955 | BS19&20C_L2_S4
37.7 | 51.0856 | 1.5054 | 14.0905 | 11.3065 | 6.7832 | 10.6055 | 3.126 | 1.4973 | 98.3113 | BS1&2C_L2_S2 | -47.9 | 49.812 | 2.0273 | 14.6417 | 11.4307 | 6.8712 | 10.7495 | 3.0466 | 1.4211 | 98.4194 | BS3&4C_L3_S2 | -174.4 | 49.5561 | 1.9679 | 13.8829 | 12.6188 | 6.7384 | 10.7429 | 3.0488 | 1.4443 | 99.1959 | BS5&6C_L2_S2 | -14.4 | 50.5671 | 2.0452 | 14.0037 | 11.3041 | 6.8509 | 10.7101 | 3.0781 | 1.4408 | 98.3358 | BS7&8C_L1_S3 | -279.4 | 50.0522 | 1.9409 | 13.8157 | 11.2423 | 6.7636 | 11.7156 | 2.9613 | 1.5083 | 98.607 | BS9&10C_L2_S2 | 23.46 | 52.4702 | 1.9204 | 13.5874 | 10.5362 | 6.3604 | 10.1707 | 3.2732 | 1.6817 | 98.7803 | BS11&12C_L1_S2 | -163.7 | 49.8091 | 2.0674 | 14.0911 | 11.4993 | 6.7766 | 10.5049 | 2.9306 | 2.321 | 99.2363 | BS13&14C_L3_S2 | -255.16 | 50.481 | 1.9407 | 14.3575 | 10.9855 | 7.9366 | 10.8171 | 3.3336 | 0.148 | 98.9062 | BS17&18C_L3_S3 | -45 | 50.6576 | 2.029 | 13.2923 | 11.6934 | 7.0332 | 10.9299 | 2.9947 | 1.37 | 99.5576 | BS19&20C_L3_S4
19.7 | 51.1084 | 1.5924 | 14.0129 | 11.2658 | 6.7767 | 10.6354 | 3.166 | 1.4425 | 97.9376 | BS1&2C_L1_S2 | -67.9 | 49.6151 | 1.9357 | 15.0081 | 11.4378 | 6.9161 | 10.6914 | 2.9996 | 1.3963 | 98.5413 | BS3&4C_L1_S2 | -184.4 | 49.4394 | 1.9782 | 13.8366 | 12.5824 | 6.8097 | 10.8594 | 3.0555 | 1.4388 | 99.2463 | BS5&6C_L3_S2 | -24.4 | 50.1877 | 2.0468 | 14.081 | 11.4779 | 6.9418 | 10.8069 | 3.0581 | 1.3999 | 99.4488 | BS7&8C_L2_S3 | -284.4 | 49.6915 | 1.9286 | 13.9845 | 11.309 | 6.7729 | 11.8727 | 2.9865 | 1.4542 | 98.9881 | BS9&10C_L3_S2 | 18.46 | 52.2802 | 1.8638 | 13.7099 | 10.6442 | 6.3959 | 10.1635 | 3.2782 | 1.6643 | 99.1532 | BS11&12C_L2_S2 | -189.7 | 49.3079 | 2.0925 | 14.0663 | 11.8498 | 6.8186 | 10.5079 | 2.8968 | 2.4602 | 98.9531 | BS13&14C_L1_S2 | -260.16 | 50.78 | 1.9733 | 14.2042 | 10.9022 | 7.9115 | 10.7999 | 3.2859 | 0.1429 | 99.0914 | BS17&18C_L1_S3 | -80 | 51.0577 | 1.9775 | 12.8035 | 11.6031 | 7.0079 | 11.2116 | 2.9288 | 1.4098 | 99.322 | BS19&20C_L1_S4
9.7 | 50.647 | 1.9136 | 14.0836 | 11.4133 | 6.7414 | 10.5984 | 3.1462 | 1.4565 | 98.7864 | BS1&2C_L3_S2 | -87.9 | 49.7365 | 2.0293 | 14.9704 | 11.399 | 6.796 | 10.7378 | 2.9688 | 1.3622 | 97.8108 | BS3&4C_L2_S2 | -204.4 | 48.9637 | 2.0118 | 14.0215 | 12.8536 | 6.8385 | 10.8116 | 3.0592 | 1.4402 | 99.6687 | BS5&6C_L1_S2 | -34.4 | 50.0635 | 2.1139 | 13.8813 | 11.7686 | 7.0303 | 10.7368 | 3.0334 | 1.3721 | 99.0303 | BS7&8C_L3_S4 | -319.4 | 50.1406 | 1.982 | 13.6957 | 11.3635 | 6.587 | 11.7753 | 2.9835 | 1.4726 | 98.5658 | BS9&10C_L2_S2 | 13.46 | 51.5451 | 2.0238 | 13.7378 | 10.9346 | 6.5294 | 10.3575 | 3.2384 | 1.6334 | 99.0859 | BS11&12C_L3_S2 | -196.7 | 49.6028 | 2.0426 | 14.0824 | 11.6807 | 6.747 | 10.5723 | 2.8301 | 2.442 | 99.4357 | BS13&14C_L2_S2 | -295.16 | 50.293 | 2.023 | 14.309 | 11.0531 | 8.0688 | 10.852 | 3.299 | 0.1021 | 98.9548 | BS17&18C_L2_S3 | -80 | 51.3693 | 2.0303 | 12.6215 | 11.5971 | 6.9402 | 11.1513 | 2.9114 | 1.3789 | 99.3273 | BS19&20C_L2_S4
-2.3 | 50.631 | 1.992 | 13.8427 | 11.4911 | 6.7854 | 10.7841 | 3.0561 | 1.4175 | 98.0254 | BS1&2C_L2_S2 | -87.9 | 49.4699 | 1.9843 | 15.1518 | 11.4255 | 6.875 | 10.7237 | 3.0001 | 1.3697 | 98.6085 | BS3&4C_L3_S2 | -214.4 | 49.4507 | 1.9913 | 13.8543 | 12.6673 | 6.7945 | 10.7358 | 3.0515 | 1.4548 | 99.2951 | BS5&6C_L2_S2 | -54.4 | 49.7811 | 2.1241 | 14.0137 | 11.5735 | 7.204 | 10.8872 | 3.031 | 1.3855 | 99.0576 | BS7&8C_L1_S3 | -324.4 | 49.7618 | 1.9631 | 13.812 | 11.4781 | 6.7657 | 11.7424 | 2.9914 | 1.4855 | 99.0345 | BS9&10C_L3_S2 | -16.54 | 51.5906 | 1.9648 | 13.8145 | 10.9288 | 6.5177 | 10.2691 | 3.3134 | 1.601 | 98.9493 | BS11&12C_L1_S2 | -204.7 | 49.4705 | 2.0075 | 14.148 | 11.6727 | 6.8423 | 10.5212 | 2.8883 | 2.4494 | 99.5876 | BS13&14C_L3_S2 | -300.16 | 50.6635 | 2.0856 | 14.2582 | 10.8385 | 7.9751 | 10.7423 | 3.3425 | 0.0944 | 98.4922 | BS17&18C_L1_S3 | -85 | 50.7035 | 1.9697 | 12.9319 | 11.9091 | 7.0495 | 11.1868 | 2.8912 | 1.3584 | 99.8874 | BS19&20C_L3_S4
-20.3 | 50.3992 | 2.1421 | 13.9017 | 11.5698 | 6.7842 | 10.6522 | 3.1395 | 1.4115 | 97.938 | BS1&2C_L1_S2 | -107.9 | 49.7019 | 1.958 | 15.1246 | 11.3155 | 6.7118 | 10.7818 | 3.0283 | 1.3782 | 98.0706 | BS3&4C_L1_S2 | -224.4 | 49.4405 | 1.9412 | 13.8475 | 12.8051 | 6.7869 | 10.7428 | 3.0128 | 1.4232 | 99.0477 | BS5&6C_L3_S2 | -64.4 | 50.2199 | 2.0355 | 13.9965 | 11.4877 | 7.1544 | 10.8375 | 2.9047 | 1.3639 | 98.6279 | BS7&8C_L2_S3 | -359.4 | 49.9682 | 1.9823 | 13.9517 | 11.3117 | 6.5567 | 11.7161 | 3.0109 | 1.5024 | 98.9019 | BS9&10C_L1_S2 | -21.54 | 51.2749 | 1.8955 | 13.7813 | 11.2533 | 6.4499 | 10.4314 | 3.3346 | 1.579 | 99.1532 | BS11&12C_L2_S2 | -229.7 | 49.5743 | 2.0225 | 13.9096 | 11.5695 | 6.8718 | 10.5208 | 2.9589 | 2.5728 | 98.9169 | BS13&14C_L1_S2 | -335.16 | 50.3328 | 2.0226 | 14.3414 | 11.1525 | 8.0282 | 10.6772 | 3.3728 | 0.0727 | 98.8812 | BS17&18C_L2_S3 | -120 | 51.1375 | 2.0785 | 12.6731 | 11.5078 | 6.9017 | 11.4445 | 2.8939 | 1.3631 | 99.3985 | BS19&20C_L1_S4
-30.3 | 50.3775 | 2.2867 | 13.927 | 11.4806 | 6.8277 | 10.7421 | 2.9497 | 1.4088 | 98.3632 | BS1&2C_L3_S2 | -127.9 | 49.2425 | 1.994 | 15.1878 | 11.5186 | 6.8933 | 10.7879 | 2.9999 | 1.376 | 98.0082 | BS3&4C_L2_S2 | -244.4 | 49.383 | 2.0659 | 13.8688 | 12.7621 | 6.7584 | 10.735 | 2.9702 | 1.4567 | 99.0711 | BS5&6C_L1_S2 | -74.4 | 49.7517 | 2.0227 | 13.9988 | 11.7434 | 7.279 | 10.8565 | 3.0082 | 1.3397 | 98.9958 | BS7&8C_L3_S4 | -359.4 | 50.0268 | 2.0219 | 13.5983 | 11.4855 | 6.6163 | 11.7194 | 2.9991 | 1.5328 | 98.7125 | BS9&10C_L2_S2 | -56.54 | 50.6729 | 2.0321 | 13.7882 | 11.4647 | 6.7185 | 10.5628 | 3.2678 | 1.493 | 98.8625 | BS11&12C_L1_S2 | -236.7 | 49.709 | 1.9826 | 13.8953 | 11.6176 | 6.8362 | 10.5596 | 2.8081 | 2.5916 | 99.0061 | BS13&14C_L2_S2 | -340.16 | 50.4912 | 1.9786 | 14.4012 | 11.0158 | 7.9353 | 10.7929 | 3.3208 | 0.0642 | 99.2443 | BS17&18C_L1_S3 | -120 | 51.5786 | 1.9657 | 12.4768 | 11.5494 | 6.8776 | 11.3225 | 2.8299 | 1.3997 | 99.0506 | BS19&20C_L2_S4
-42.3 | 49.6825 | 2.5854 | 13.8426 | 11.6612 | 6.9188 | 10.8866 | 3.0547 | 1.3683 | 98.2945 | BS1&2C_L2_S2 | -127.9 | 49.3647 | 2.0367 | 15.2363 | 11.4776 | 6.7234 | 10.7161 | 3.055 | 1.3901 | 98.3285 | BS3&4C_L3_S2 | -254.4 | 49.256 | 1.9988 | 13.9262 | 12.766 | 6.8131 | 10.8117 | 2.9741 | 1.4541 | 99.4379 | BS5&6C_L2_S2 | -94.4 | 49.6355 | 1.9632 | 14.075 | 11.8314 | 7.4183 | 10.8467 | 2.8905 | 1.3393 | 98.7201 | BS7&8C_L1_S3 | -364.4 | 49.6448 | 1.9664 | 13.8053 | 11.5045 | 6.64 | 11.9235 | 2.997 | 1.5185 | 99.0796 | BS9&10C_L3_S2 | -61.54 | 50.4765 | 2.032 | 13.8169 | 11.4673 | 6.7865 | 10.6452 | 3.2844 | 1.4913 | 98.906 | BS11&12C_L2_S2 | -245.7 | 49.5457 | 2.0549 | 14.008 | 11.5341 | 6.8503 | 10.5418 | 2.9094 | 2.5558 | 99.4525 | BS13&14C_L3_S2 | -340.16 | 50.3194 | 1.9991 | 14.4262 | 11.0303 | 8.0342 | 10.7935 | 3.3364 | 0.0609 | 98.8037 | BS17&18C_L3_S3 | -125 | 50.6969 | 2.0422 | 12.737 | 11.9001 | 7.0184 | 11.4245 | 2.8143 | 1.3667 | 99.5529 | BS19&20C_L3_S4
-60.3 | 49.6305 | 2.5916 | 14.0072 | 11.7947 | 6.8207 | 10.7915 | 2.9764 | 1.3873 | 98.0912 | BS1&2C_L1_S2 | -147.9 | 49.084 | 2.0544 | 15.4332 | 11.4633 | 6.7093 | 10.8736 | 2.9757 | 1.4065 | 98.5103 | BS3&4C_L1_S2 | -264.4 | 49.1562 | 2.0307 | 13.8486 | 12.9773 | 6.8076 | 10.7061 | 3.0276 | 1.4459 | 99.1249 | BS5&6C_L3_S2 | -104.4 | 49.4204 | 2.0685 | 14.0152 | 11.82 | 7.4527 | 10.9056 | 2.9636 | 1.3538 | 99.034 | BS7&8C_L2_S3 | -399.4 | 49.7738 | 1.9505 | 13.8858 | 11.2676 | 6.7113 | 11.8185 | 3.0192 | 1.5735 | 99.0023 | BS9&10C_L1_S2 | -66.54 | 50.1588 | 2.0417 | 13.818 | 11.7089 | 6.8026 | 10.7094 | 3.3069 | 1.4537 | 98.8863 | BS11&12C_L3_S2 | -269.7 | 49.3372 | 2.0464 | 14.0785 | 11.7074 | 6.725 | 10.6141 | 2.8681 | 2.6233 | 99.1336 | BS13&14C_L1_S2 | -375.16 | 50.344 | 2.0267 | 14.4282 | 11.2044 | 7.9562 | 10.656 | 3.3287 | 0.0559 | 98.6638 | BS17&18C_L2_S3 | -160 | 51.0059 | 2.041 | 12.5359 | 11.5662 | 6.9112 | 11.6566 | 2.8852 | 1.3979 | 99.4004 | BS19&20C_L1_S4
-70.3 | 49.9388 | 2.655 | 13.8545 | 11.6532 | 6.7589 | 10.7737 | 2.9765 | 1.3895 | 98.2754 | BS1&2C_L3_S2 | -167.9 | 49.065 | 1.9618 | 15.3383 | 11.6137 | 6.8296 | 10.7593 | 3.0413 | 1.3911 | 98.153 | BS3&4C_L2_S2 | -284.4 | 49.4402 | 1.9541 | 13.9634 | 12.7748 | 6.7127 | 10.6978 | 3.0149 | 1.4422 | 99.1353 | BS5&6C_L1_S2 | -114.4 | 49.4504 | 2.0179 | 13.8839 | 11.8294 | 7.5928 | 10.8581 | 2.9984 | 1.3692 | 99.1106 | BS7&8C_L3_S4 | -399.4 | 50.2393 | 1.9303 | 13.8306 | 11.1503 | 6.5891 | 11.7779 | 2.9576 | 1.5248 | 98.7196 | BS9&10C_L2_S2 | -96.54 | 50.1631 | 2.0573 | 13.777 | 11.7167 | 6.7806 | 10.7469 | 3.3466 | 1.4119 | 98.5273 | BS11&12C_L1_S2 | -276.7 | 49.4658 | 2.0823 | 14.06 | 11.5751 | 6.7316 | 10.5973 | 2.8369 | 2.651 | 99.1297 | BS13&14C_L2_S2 | -380.16 | 50.4576 | 1.9727 | 14.4229 | 11.0036 | 8.001 | 10.7265 | 3.3555 | 0.0603 | 99.2826 | BS17&18C_L1_S3 | -160 | 51.3371 | 2.0043 | 12.4048 | 11.5684 | 6.893 | 11.5095 | 2.8928 | 1.3902 | 99.2412 | BS19&20C_L2_S4
-82.3 | 49.6303 | 2.8242 | 13.7085 | 11.6542 | 6.9417 | 10.866 | 2.9928 | 1.3823 | 97.7823 | BS1&2C_L2_S2 | -187.9 | 49.1715 | 1.9206 | 15.2767 | 11.5871 | 6.9014 | 10.6844 | 3.0579 | 1.4003 | 98.4545 | BS3&4C_L1_S2 | -294.4 | 49.3045 | 2.0034 | 14.0477 | 12.7289 | 6.6875 | 10.6863 | 3.0909 | 1.4508 | 99.1412 | BS5&6C_L2_S2 | -134.4 | 49.3486 | 2.0759 | 13.9717 | 11.8288 | 7.6433 | 10.829 | 2.944 | 1.3586 | 98.6569 | BS7&8C_L1_S3 | -404.4 | 49.8559 | 1.9253 | 13.6397 | 11.4085 | 6.704 | 11.9323 | 3.0537 | 1.4806 | 98.7365 | BS9&10C_L3_S2 | -101.54 | 49.904 | 1.9935 | 13.9831 | 11.8424 | 6.8605 | 10.6532 | 3.3406 | 1.4229 | 99.1939 | BS11&12C_L2_S2 | -286.7 | 49.6302 | 2.0894 | 13.9268 | 11.4946 | 6.7667 | 10.5687 | 2.8664 | 2.6573 | 99.3128 | BS13&14C_L3_S2 | -415.16 | 50.2088 | 2.0787 | 14.4756 | 11.1034 | 8.0408 | 10.715 | 3.3414 | 0.0363 | 98.8709 | BS17&18C_L2_S3 | -165 | 50.8646 | 2.0293 | 12.4836 | 11.7083 | 6.9846 | 11.6759 | 2.907 | 1.3466 | 99.5635 | BS19&20C_L3_S4
-100.3 | 49.4624 | 2.8207 | 13.8392 | 11.7227 | 6.9062 | 10.7967 | 3.0666 | 1.3856 | 98.0972 | BS1&2C_L1_S2 | -207.9 | 49.1752 | 1.9353 | 15.3971 | 11.4258 | 6.8454 | 10.7979 | 3.0436 | 1.3797 | 98.0542 | BS3&4C_L2_S2 | -304.4 | 49.091 | 2.0004 | 13.906 | 12.9974 | 6.8261 | 10.721 | 3.0494 | 1.4086 | 99.3675 | BS5&6C_L3_S2 | -144.4 | 49.3366 | 2.0519 | 14.1225 | 11.6511 | 7.7797 | 10.7716 | 2.9064 | 1.3802 | 99.1723 | BS7&8C_L2_S3 | -439.4 | 49.8701 | 1.993 | 13.8917 | 11.3505 | 6.4652 | 11.8228 | 3.0479 | 1.5588 | 98.7586 | BS9&10C_L1_S2 | -106.54 | 49.6851 | 2.03 | 14.009 | 11.925 | 6.8077 | 10.7452 | 3.3691 | 1.4289 | 99.2176 | BS11&12C_L3_S2 | -309.7 | 49.552 | 2.0047 | 13.9381 | 11.6307 | 6.6595 | 10.6168 | 2.8833 | 2.7149 | 98.8588 | BS13&14C_L1_S2 | -420.16 | 50.6472 | 1.9654 | 14.2186 | 11.065 | 7.9981 | 10.71 | 3.3505 | 0.0452 | 98.9443 | BS17&18C_L1_S3 | -200 | 50.832 | 1.9718 | 12.6565 | 11.6891 | 6.8057 | 11.7307 | 2.8956 | 1.4188 | 99.3122 | BS19&20C_L1_S4
-110.3 | 49.2964 | 2.9054 | 14.0056 | 11.7609 | 6.8275 | 10.8307 | 3.0296 | 1.344 | 98.5996 | BS1&2C_L3_S2 | -207.9 | 49.264 | 1.9309 | 15.5277 | 11.4473 | 6.8231 | 10.6405 | 2.9918 | 1.3747 | 98.4176 | BS3&4C_L3_S2 | -324.4 | 49.3886 | 1.9277 | 13.8312 | 12.9292 | 6.7066 | 10.6103 | 3.1284 | 1.4779 | 98.7877 | BS5&6C_L1_S2 | -154.4 | 49.1572 | 2.0358 | 13.9683 | 11.9186 | 7.7347 | 10.8551 | 2.9413 | 1.389 | 99.5344 | BS7&8C_L3_S4 | -439.4 | 50.1271 | 2.0318 | 13.7083 | 11.2139 | 6.5928 | 11.7923 | 2.983 | 1.5509 | 98.8217 | BS9&10C_L2_S2 | -136.54 | 49.8465 | 2.0305 | 13.9894 | 11.8162 | 6.8097 | 10.7032 | 3.3734 | 1.4311 | 99.0941 | BS11&12C_L1_S2 | -316.7 | 49.3768 | 2.0179 | 13.9688 | 11.6926 | 6.8179 | 10.6275 | 2.7538 | 2.7448 | 99.3033 | BS13&14C_L2_S2 | -425.16 | 50.5635 | 2 | 14.299 | 11.0182 | 8.0186 | 10.6859 | 3.3656 | 0.0492 | 99.0116 | BS17&18C_L3_S3 | -200 | 51.1095 | 1.9655 | 12.4362 | 11.5906 | 6.93 | 11.6952 | 2.8685 | 1.4044 | 99.5936 | BS19&20C_L2_S4
-122.3 | 49.5236 | 3.0855 | 13.8387 | 11.5022 | 6.9753 | 10.8088 | 2.9245 | 1.3414 | 97.7314 | BS1&2C_L2_S2 | -227.9 | 49.3766 | 1.9884 | 15.3673 | 11.5082 | 6.7386 | 10.6568 | 2.984 | 1.3801 | 98.1911 | BS3&4C_L1_S2 | -334.4 | 49.2718 | 2.0541 | 13.8159 | 12.9518 | 6.7801 | 10.6385 | 3.0085 | 1.4793 | 99.201 | BS5&6C_L2_S2 | -174.4 | 49.1797 | 2.0933 | 14.1442 | 11.7524 | 7.7649 | 10.7885 | 2.8818 | 1.3951 | 98.9866 | BS7&8C_L1_S3 | -444.4 | 49.8091 | 1.9664 | 13.782 | 11.4952 | 6.599 | 11.8105 | 3.0295 | 1.5082 | 98.9005 | BS9&10C_L3_S2 | -141.54 | 49.8396 | 2.0223 | 13.8128 | 11.8364 | 6.8782 | 10.6692 | 3.5226 | 1.4189 | 99.0262 | BS11&12C_L2_S2 | -327.7 | 49.4415 | 2.1744 | 13.9733 | 11.501 | 6.7682 | 10.5486 | 2.8598 | 2.7333 | 99.4767 | BS13&14C_L3_S2 | -455.16 | 50.3773 | 2.0187 | 14.4612 | 11.0999 | 8.0545 | 10.6116 | 3.3338 | 0.043 | 98.5935 | BS17&18C_L2_S3 | -205 | 50.9138 | 1.9922 | 12.494 | 11.7422 | 6.9368 | 11.733 | 2.8019 | 1.3861 | 99.5984 | BS19&20C_L3_S4
-140.3 | 49.252 | 3.1025 | 13.8596 | 11.7497 | 6.8636 | 10.8147 | 2.98 | 1.3779 | 97.9618 | BS1&2C_L1_S2 | -247.9 | 49.1317 | 1.9061 | 15.435 | 11.5332 | 6.8896 | 10.6932 | 3.0292 | 1.382 | 98.0837 | BS3&4C_L2_S2 | -344.4 | 49.5548 | 1.9906 | 13.8853 | 12.6866 | 6.7564 | 10.6584 | 3.0074 | 1.4606 | 98.7521 | BS5&6C_L3_S2 | -184.4 | 49.6089 | 2.0274 | 14.0431 | 11.4748 | 7.734 | 10.7991 | 2.9139 | 1.3988 | 98.9666 | BS7&8C_L2_S3 | -479.4 | 50.2113 | 2.0263 | 13.7933 | 11.0802 | 6.5024 | 11.7729 | 3.0498 | 1.5639 | 98.5379 | BS9&10C_L1_S2 | -146.54 | 49.9506 | 2.0193 | 13.887 | 11.731 | 6.7895 | 10.6929 | 3.5144 | 1.4153 | 98.855 | BS11&12C_L3_S2 | -349.7 | 49.1139 | 2.1001 | 14.1775 | 11.5865 | 6.7711 | 10.5965 | 2.8864 | 2.768 | 99.063 | BS13&14C_L1_S2 | -460.16 | 50.6404 | 2.0141 | 14.3561 | 10.9667 | 8.0204 | 10.6973 | 3.2768 | 0.0282 | 98.7142 | BS17&18C_L1_S3 | -240 | 50.7707 | 1.979 | 12.5531 | 11.6408 | 6.8647 | 11.8937 | 2.8968 | 1.4012 | 99.7223 | BS19&20C_L1_S4
-150.3 | 48.9449 | 3.1914 | 13.9217 | 11.8686 | 6.9184 | 10.76 | 3.0294 | 1.3656 | 98.8961 | BS1&2C_L3_S2 | -247.9 | 48.8913 | 1.9742 | 15.4959 | 11.4822 | 6.9461 | 10.7582 | 3.0255 | 1.4268 | 98.6284 | BS3&4C_L3_S2 | -364.4 | 49.2063 | 2.0344 | 13.873 | 12.9848 | 6.6829 | 10.6344 | 3.0748 | 1.5094 | 99.2531 | BS5&6C_L1_S2 | -194.4 | 49.1499 | 1.9683 | 14.0026 | 11.9297 | 7.8169 | 10.7427 | 2.9859 | 1.4041 | 99.5579 | BS7&8C_L3_S4 | -479.4 | 49.7411 | 2.0007 | 13.7765 | 11.3672 | 6.6033 | 11.8395 | 3.0984 | 1.5733 | 99.251 | BS9&10C_L2_S2 | -176.54 | 49.685 | 1.894 | 13.9743 | 11.9194 | 6.8372 | 10.7246 | 3.5328 | 1.4327 | 98.9317 | BS11&12C_L1_S2 | -356.7 | 49.4828 | 2.0804 | 14.0112 | 11.4546 | 6.8168 | 10.5753 | 2.8033 | 2.7756 | 98.9516 | BS13&14C_L2_S2 | -495.16 | 50.4163 | 1.9897 | 14.4105 | 11.0973 | 8.0702 | 10.6715 | 3.2944 | 0.0502 | 98.9296 | BS17&18C_L2_S3 | -240 | 51.1195 | 2.0089 | 12.5752 | 11.3287 | 6.8479 | 11.821 | 2.8228 | 1.476 | 99.4904 | BS19&20C_L2_S4
-162.3 | 49.3392 | 3.2297 | 13.8329 | 11.5776 | 6.8863 | 10.7819 | 2.9997 | 1.3527 | 98.0013 | BS1&2C_L2_S2 | -267.9 | 49.1912 | 1.8979 | 15.4618 | 11.608 | 6.7078 | 10.7089 | 3.022 | 1.4023 | 98.4247 | BS3&4C_L1_S2 | -374.4 | 49.0159 | 2.0476 | 13.8774 | 13.1511 | 6.7799 | 10.6576 | 3.016 | 1.4546 | 99.5817 | BS5&6C_L2_S2 | -214.4 | 49.3342 | 2.0241 | 13.9511 | 11.639 | 7.9007 | 10.7793 | 2.9859 | 1.3856 | 99.153 | BS7&8C_L1_S3 | -484.4 | 49.7445 | 2.0453 | 13.7036 | 11.4967 | 6.5491 | 11.9285 | 3.0074 | 1.5248 | 99.1021 | BS9&10C_L3_S2 | -181.54 | 49.5889 | 1.9078 | 13.9615 | 12.1402 | 6.7829 | 10.7051 | 3.4913 | 1.4224 | 98.9173 | BS11&12C_L2_S2 | -389.7 | 48.9466 | 2.1048 | 14.1136 | 11.706 | 6.8049 | 10.6078 | 2.8738 | 2.8425 | 99.3917 | BS13&14C_L1_S2 | -500.16 | 50.8539 | 1.9439 | 14.1883 | 10.9677 | 7.9744 | 10.7655 | 3.2597 | 0.0467 | 98.5324 | BS17&18C_L1_S3 | -245 | 50.7891 | 2.0002 | 12.4194 | 11.6913 | 6.9556 | 11.8423 | 2.9179 | 1.3841 | 99.5998 | BS19&20C_L3_S4
-180.3 | 49.4732 | 3.2113 | 13.7166 | 11.6933 | 6.8905 | 10.7496 | 2.9123 | 1.3533 | 97.5536 | BS1&2C_L1_S2 | -287.9 | 49.1745 | 1.9352 | 15.295 | 11.4445 | 6.9027 | 10.7646 | 3.0837 | 1.3998 | 98.1378 | BS3&4C_L2_S2 | -384.4 | 49.2724 | 1.9571 | 13.8258 | 13.0206 | 6.6952 | 10.7301 | 3.0331 | 1.4658 | 99.1415 | BS5&6C_L3_S2 | -224.4 | 49.4666 | 2.0781 | 14.1472 | 11.5174 | 7.8015 | 10.6452 | 2.9514 | 1.3926 | 98.8879 | BS7&8C_L2_S3 | -519.4 | 50.016 | 1.94 | 13.8729 | 11.1717 | 6.5781 | 11.7595 | 3.0903 | 1.5716 | 98.8493 | BS9&10C_L1_S2 | -186.54 | 49.8736 | 1.9618 | 13.8015 | 11.7747 | 6.8257 | 10.705 | 3.5697 | 1.488 | 98.8162 | BS11&12C_L3_S2 | -396.7 | 48.9858 | 2.0531 | 14.1536 | 11.5081 | 6.9511 | 10.6327 | 2.8824 | 2.8333 | 99.5648 | BS13&14C_L2_S2 | -510.16 | 50.4364 | 1.9558 | 14.2937 | 11.1973 | 8.0028 | 10.7431 | 3.3174 | 0.0536 | 98.8685 | BS17&18C_L3_S3 | -280 | 50.7795 | 2.0056 | 12.4635 | 11.613 | 6.9251 | 11.8551 | 2.9239 | 1.4343 | 99.7585 | BS19&20C_L1_S4
-190.3 | 49.3671 | 3.2121 | 13.9 | 11.6625 | 6.7829 | 10.7082 | 2.987 | 1.3802 | 98.1337 | BS1&2C_L3_S2 | -307.9 | 49.1405 | 1.9593 | 15.4419 | 11.5057 | 6.8124 | 10.7071 | 3.0525 | 1.3806 | 98.3409 | BS3&4C_L1_S2 | -404.4 | 49.339 | 2.0597 | 13.8486 | 12.8732 | 6.735 | 10.6542 | 3.0613 | 1.429 | 98.9993 | BS5&6C_L1_S2 | -234.4 | 49.5277 | 1.8859 | 13.7895 | 11.846 | 7.8026 | 10.7101 | 3.0072 | 1.4309 | 98.9307 | BS7&8C_L3_S4 | -519.4 | 49.9766 | 1.996 | 13.8092 | 11.2058 | 6.5271 | 11.8209 | 3.1128 | 1.5517 | 98.815 | BS9&10C_L2_S2 | -216.54 | 49.842 | 2.0168 | 13.8072 | 11.8665 | 6.7979 | 10.6202 | 3.6154 | 1.434 | 98.498 | BS11&12C_L1_S2 | -407.7 | 49.5767 | 1.973 | 14.0341 | 11.3186 | 6.8117 | 10.5449 | 2.864 | 2.8771 | 99.1604 | BS13&14C_L3_S1 | -535.16 | 50.5655 | 1.8884 | 14.3307 | 11.0838 | 8.1049 | 10.6344 | 3.3557 | 0.0366 | 98.5624 | BS17&18C_L2_S3 | -280 | 51.0402 | 1.9847 | 12.5277 | 11.3863 | 6.9138 | 11.7758 | 2.9137 | 1.4576 | 99.5044 | BS19&20C_L2_S4
-202.3 | 49.1561 | 3.3386 | 14.0357 | 11.4869 | 6.8139 | 10.7923 | 2.9849 | 1.3918 | 98.1126 | BS1&2C_L2_S2 | -327.9 | 49.2317 | 1.9972 | 15.3762 | 11.5183 | 6.7736 | 10.7044 | 3.0277 | 1.371 | 98.0695 | BS3&4C_L2_S2 | -414.4 | 49.3794 | 2.0219 | 13.7959 | 12.8577 | 6.7556 | 10.6137 | 3.0688 | 1.507 | 98.8318 | BS5&6C_L2_S2 | -254.4 | 49.4622 | 1.9748 | 14.0628 | 11.3652 | 7.9964 | 10.7283 | 2.9668 | 1.4435 | 98.7775 | BS7&8C_L1_S3 | -524.4 | 49.7129 | 1.9703 | 13.753 | 11.5474 | 6.652 | 11.8556 | 3.019 | 1.4897 | 99.1409 | BS9&10C_L3_S2 | -221.54 | 49.555 | 2.0839 | 13.8769 | 11.9732 | 6.7814 | 10.6562 | 3.6166 | 1.4568 | 99.1522 | BS11&12C_L2_S2 | -429.7 | 49.3632 | 2.1015 | 13.9255 | 11.3711 | 6.8073 | 10.6519 | 2.869 | 2.9105 | 98.6858 | BS13&14C_L1_S2 | -540.16 | 50.5963 | 2.019 | 14.3427 | 11.0762 | 8.0002 | 10.663 | 3.256 | 0.0465 | 98.6808 | BS17&18C_L1_S3 | -285 | 50.8313 | 1.9986 | 12.4145 | 11.7735 | 6.819 | 11.9171 | 2.8516 | 1.3944 | 99.4988 | BS19&20C_L3_S4
-220.3 | 49.1199 | 3.385 | 13.9178 | 11.6735 | 6.7136 | 10.7869 | 3.0095 | 1.3938 | 97.9061 | BS1&2C_L1_S2 | -327.9 | 49.2507 | 2.0425 | 15.3173 | 11.3887 | 6.9239 | 10.6454 | 3.0133 | 1.4183 | 98.1336 | BS3&4C_L3_S2 | -424.4 | 49.2591 | 1.9629 | 13.8353 | 13.0686 | 6.6885 | 10.6398 | 3.0683 | 1.4776 | 99.1425 | BS5&6C_L3_S2 | -264.4 | 49.6332 | 1.9972 | 14.0388 | 11.3876 | 7.9278 | 10.6456 | 2.9222 | 1.4478 | 98.8126 | BS7&8C_L2_S3 | -599.4 | 50.0029 | 1.9229 | 13.6776 | 11.2884 | 6.5447 | 11.8572 | 3.1364 | 1.57 | 98.6408 | BS9&10C_L1_S3 | -226.54 | 49.8138 | 2.009 | 13.7959 | 11.8505 | 6.6876 | 10.7463 | 3.6319 | 1.465 | 98.6027 | BS11&12C_L3_S2 | -436.7 | 49.0934 | 2.0668 | 14.0318 | 11.5922 | 6.8183 | 10.7154 | 2.8522 | 2.8299 | 99.561 | BS13&14C_L2_S2 | -575.16 | 50.864 | 2.0218 | 14.3644 | 10.8508 | 7.9803 | 10.6324 | 3.2467 | 0.0395 | 98.3005 | BS17&18C_L2_S3 | -320 | 50.5978 | 2.0408 | 12.5072 | 11.5898 | 6.8628 | 12.0669 | 2.8709 | 1.4637 | 99.6202 | BS19&20C_L1_S4
-230.3 | 49.4457 | 3.2086 | 13.8947 | 11.6063 | 6.7324 | 10.7212 | 2.9931 | 1.398 | 98.1821 | BS1&2C_L3_S2 | -347.9 | 49.3705 | 2.0452 | 15.5075 | 11.2619 | 6.7461 | 10.6096 | 3.0607 | 1.3985 | 98.0514 | BS3&4C_L1_S2 | -444.4 | 49.3508 | 1.9469 | 13.828 | 12.9376 | 6.7811 | 10.6772 | 3.0168 | 1.4617 | 99.1567 | BS5&6C_L1_S2 | -274.4 | 49.3529 | 1.9789 | 14.1069 | 11.547 | 7.9355 | 10.7221 | 2.9331 | 1.4236 | 98.9476 | BS7&8C_L3_S4 | -599.4 | 49.9693 | 1.9669 | 13.9109 | 11.1668 | 6.579 | 11.7244 | 3.0824 | 1.6004 | 98.8111 | BS9&10C_L2_S3 | -256.54 | 49.8842 | 1.9931 | 13.8768 | 11.7136 | 6.7323 | 10.5811 | 3.7717 | 1.4473 | 98.8077 | BS11&12C_L1_S2 | -469.7 | 49.0632 | 2.1322 | 13.9894 | 11.5327 | 6.8701 | 10.6432 | 2.8892 | 2.88 | 99.1963 | BS13&14C_L1_S2 | -595.16 | 50.3408 | 2.0885 | 14.4344 | 11.1053 | 7.9978 | 10.7604 | 3.224 | 0.0488 | 98.8187 | BS17&18C_L3_S3 | -320 | 50.8685 | 1.934 | 12.687 | 11.3997 | 6.8228 | 11.9217 | 2.916 | 1.4504 | 99.6104 | BS19&20C_L2_S4
-242.3 | 49.5367 | 3.3966 | 13.945 | 11.3198 | 6.7594 | 10.6659 | 3.0121 | 1.3645 | 97.7515 | BS1&2C_L2_S2 | -367.9 | 49.5036 | 1.9964 | 15.2742 | 11.4245 | 6.7361 | 10.6352 | 3.0316 | 1.3985 | 97.6847 | BS3&4C_L3_S2 | -454.4 | 49.0771 | 1.9681 | 13.8409 | 13.2124 | 6.77 | 10.605 | 3.027 | 1.4996 | 99.4995 | BS5&6C_L2_S2 | -294.4 | 49.7448 | 2.0319 | 13.9213 | 11.2717 | 7.9777 | 10.611 | 2.9922 | 1.4495 | 98.617 | BS7&8C_L1_S3 | -604.4 | 50.0122 | 1.9275 | 13.8235 | 11.1905 | 6.4548 | 11.9727 | 3.0931 | 1.5256 | 98.7672 | BS9&10C_L3_S3 | -261.54 | 49.6672 | 2.0363 | 13.7507 | 11.958 | 6.684 | 10.6729 | 3.7704 | 1.4604 | 98.751 | BS11&12C_L2_S2 | -476.7 | 49.1383 | 2.0228 | 14.0846 | 11.6379 | 6.7613 | 10.6512 | 2.8779 | 2.8261 | 99.3835 | BS13&14C_L2_S2 | -615.16 | 50.3592 | 2.0264 | 14.4999 | 10.978 | 8.0746 | 10.7609 | 3.2565 | 0.0445 | 99.0706 | BS17&18C_L2_S3 | -360 | 50.9594 | 1.9805 | 12.4226 | 11.3806 | 6.846 | 12.0047 | 2.9631 | 1.443 | 99.5816 | BS19&20C_L1_S4
-260.3 | 49.3281 | 3.3292 | 13.9584 | 11.5719 | 6.7119 | 10.7062 | 3.0243 | 1.3702 | 97.6926 | BS1&2C_L1_S2 | -387.9 | 49.2108 | 1.9743 | 15.4053 | 11.3932 | 6.8576 | 10.6788 | 3.075 | 1.4051 | 98.3611 | BS3&4C_L1_S2 | -464.4 | 49.3984 | 2.018 | 13.7746 | 12.9433 | 6.7539 | 10.6399 | 3.0363 | 1.4356 | 98.9542 | BS5&6C_L3_S2 | -304.4 | 48.9891 | 2.0419 | 14.2266 | 11.4406 | 8.1054 | 10.6613 | 3.0584 | 1.4767 | 99.595 | BS7&8C_L2_S3 | -679.4 | 49.9175 | 2.0472 | 13.8605 | 11.2356 | 6.4226 | 11.8462 | 3.1037 | 1.5666 | 98.818 | BS9&10C_L1_S3 | -266.54 | 49.5346 | 2.0532 | 13.8053 | 11.8485 | 6.853 | 10.6428 | 3.7991 | 1.4635 | 99.168 | BS11&12C_L3_S2 | -487.7 | 49.5666 | 2.0431 | 13.9148 | 11.4029 | 6.7406 | 10.4988 | 2.9389 | 2.8942 | 99.1274 | BS13&14C_L3_S1 | -620.16 | 50.6269 | 1.9647 | 14.526 | 10.899 | 8.0017 | 10.724 | 3.2252 | 0.0325 | 98.9023 | BS17&18C_L1_S4 | -360 | 51.0076 | 1.9888 | 12.4634 | 11.4594 | 6.7921 | 11.925 | 2.8962 | 1.4675 | 99.6528 | BS19&20C_L2_S4
-270.3 | 49.2472 | 3.2102 | 13.9465 | 11.6997 | 6.7362 | 10.7754 | 2.9876 | 1.3973 | 98.4183 | BS1&2C_L3_S2 | -407.9 | 49.4731 | 1.9008 | 15.316 | 11.4299 | 6.8964 | 10.6237 | 2.9902 | 1.37 | 97.9682 | BS3&4C_L2_S2 | -484.4 | 49.0956 | 1.9835 | 13.8905 | 13.0569 | 6.8257 | 10.6348 | 3.0471 | 1.4659 | 99.1969 | BS5&6C_L1_S2 | -314.4 | 49.0844 | 2.0429 | 14.1182 | 11.5579 | 7.9473 | 10.7298 | 3.0281 | 1.4915 | 99.5667 | BS7&8C_L3_S4 | -679.4 | 49.9438 | 2.0693 | 13.768 | 11.2103 | 6.623 | 11.8161 | 3.0545 | 1.5151 | 98.993 | BS9&10C_L2_S3 | -296.54 | 49.7049 | 1.9919 | 13.6549 | 11.8381 | 6.8162 | 10.6501 | 3.8736 | 1.4703 | 98.6237 | BS11&12C_L1_S2 | -509.7 | 49.0962 | 2.0788 | 13.9958 | 11.4543 | 6.8403 | 10.7313 | 2.9081 | 2.8951 | 99.1003 | BS13&14C_L1_S2 | -675.16 | 50.6502 | 2.0436 | 14.4536 | 10.8637 | 8.0296 | 10.6713 | 3.243 | 0.0449 | 98.855 | BS17&18C_L3_S4 | -365 | 50.7708 | 1.9437 | 12.5276 | 11.6322 | 6.8447 | 11.9682 | 2.9054 | 1.4075 | 99.497 | BS19&20C_L3_S5
-282.3 | 49.2573 | 3.3517 | 13.9968 | 11.4417 | 6.8091 | 10.7294 | 2.9986 | 1.4154 | 97.8358 | BS1&2C_L2_S2 | -407.9 | 49.3583 | 1.9657 | 15.4623 | 11.4292 | 6.7758 | 10.5378 | 3.071 | 1.3999 | 97.9972 | BS3&4C_L3_S2 | -494.4 | 49.0949 | 1.9508 | 13.8429 | 13.0586 | 6.8857 | 10.6426 | 3.0365 | 1.4881 | 99.3529 | BS5&6C_L2_S2 | -334.4 | 49.7399 | 1.9646 | 13.9127 | 11.3308 | 7.9354 | 10.7147 | 2.933 | 1.4689 | 98.5998 | BS7&8C_L1_S3 | -684.4 | 49.5638 | 2.0213 | 13.859 | 11.3921 | 6.6634 | 11.931 | 3.0432 | 1.5261 | 99.0998 | BS9&10C_L3_S3 | -301.54 | 49.5321 | 1.9154 | 13.7789 | 12.0113 | 6.8431 | 10.6296 | 3.8288 | 1.4607 | 99.0253 | BS11&12C_L2_S2 | -516.7 | 49.0085 | 2.074 | 13.9521 | 11.5755 | 6.8376 | 10.7156 | 2.9356 | 2.901 | 99.494 | BS13&14C_L2_S2 | -695.16 | 50.7135 | 2.0176 | 14.2343 | 10.8979 | 8.1137 | 10.7319 | 3.253 | 0.0382 | 98.4614 | BS17&18C_L2_S4 | -400 | 51.1114 | 1.9759 | 12.4933 | 11.3464 | 6.8421 | 11.8778 | 2.9095 | 1.4439 | 99.3418 | BS19&20C_L1_S4
-300.3 | 49.12 | 3.2838 | 13.9996 | 11.5494 | 6.8097 | 10.7084 | 3.1057 | 1.4235 | 97.5712 | BS1&2C_L1_S2 | -427.9 | 49.1039 | 1.9915 | 15.4509 | 11.4783 | 6.8825 | 10.621 | 3.0438 | 1.4281 | 98.2587 | BS3&4C_L1_S2 | -504.4 | 49.1027 | 2.0349 | 13.9111 | 13.0678 | 6.7289 | 10.6604 | 3.0399 | 1.4543 | 99.3133 | BS5&6C_L3_S2 | -344.4 | 49.4602 | 1.9971 | 13.9432 | 11.4159 | 8.0974 | 10.5927 | 2.978 | 1.5156 | 99.2499 | BS7&8C_L2_S3 | -759.4 | 49.7489 | 1.981 | 13.8571 | 11.2991 | 6.57 | 11.8579 | 3.1675 | 1.5186 | 98.8357 | BS9&10C_L1_S3 | -306.54 | 49.8954 | 2.0607 | 13.8027 | 11.616 | 6.7165 | 10.5628 | 3.8638 | 1.4821 | 99.0383 | BS11&12C_L3_S2 | -567.7 | 49.6871 | 2.0325 | 13.8112 | 11.2443 | 6.7355 | 10.5844 | 2.9496 | 2.9556 | 99.1717 | BS13&14C_L3_S1 | -700.16 | 50.7775 | 1.9884 | 14.3667 | 10.9233 | 7.9922 | 10.6888 | 3.2239 | 0.0392 | 99.0381 | BS17&18C_L1_S4 | -400 | 51.2334 | 2.05 | 12.3235 | 11.4204 | 6.6924 | 11.9676 | 2.8976 | 1.4149 | 99.0669 | BS19&20C_L2_S4
-310.3 | 49.2732 | 3.3233 | 14.0001 | 11.6649 | 6.6336 | 10.6962 | 3.0044 | 1.4043 | 98.4631 | BS1&2C_L3_S2 | -447.9 | 49.0591 | 1.9366 | 15.4917 | 11.5603 | 6.7802 | 10.7337 | 3.051 | 1.3874 | 98.3666 | BS3&4C_L2_S2 | -524.4 | 49.0257 | 1.9847 | 13.8746 | 13.1331 | 6.8007 | 10.6933 | 3.0541 | 1.4339 | 99.3414 | BS5&6C_L1_S2 | -354.4 | 49.3135 | 1.9677 | 14.0055 | 11.5316 | 8.1009 | 10.589 | 2.9653 | 1.5267 | 99.1196 | BS7&8C_L3_S4 | -764.4 | 49.5466 | 2.019 | 13.8657 | 11.5567 | 6.5312 | 11.8899 | 3.0641 | 1.5268 | 99.1907 | BS9&10C_L3_S3 | -336.54 | 49.4627 | 2.007 | 13.891 | 11.833 | 6.7858 | 10.5811 | 3.9511 | 1.4884 | 98.9565 | BS11&12C_L1_S2 | -589.7 | 48.9926 | 2.0413 | 14.1058 | 11.4582 | 6.8185 | 10.6834 | 2.9935 | 2.9068 | 99.3301 | BS13&14C_L1_S1 | -755.16 | 50.773 | 1.9743 | 14.3763 | 10.9472 | 8.0033 | 10.7092 | 3.1804 | 0.0365 | 98.5722 | BS17&18C_L3_S4 | -440 | 50.8206 | 2.0012 | 12.6613 | 11.5319 | 6.6667 | 11.9209 | 2.9501 | 1.4474 | 99.3752 | BS19&20C_L1_S4
-322.3 | 49.4311 | 3.4034 | 13.8535 | 11.3732 | 6.8499 | 10.6811 | 3.0438 | 1.364 | 97.5167 | BS1&2C_L2_S2 | -467.9 | 49.2421 | 1.98 | 15.4005 | 11.3896 | 6.8933 | 10.6033 | 3.0561 | 1.4353 | 98.234 | BS3&4C_L1_S2 | -534.4 | 48.8675 | 2.0409 | 14.0265 | 13.1436 | 6.7319 | 10.6692 | 3.0423 | 1.4781 | 99.6458 | BS5&6C_L2_S2 | -374.4 | 49.3812 | 2.0321 | 14.0908 | 11.4393 | 7.9682 | 10.6211 | 2.965 | 1.5024 | 98.7775 | BS7&8C_L1_S3 | [11 empty] | -341.54 | 49.715 | 2.003 | 13.7863 | 11.8657 | 6.7135 | 10.6038 | 3.8051 | 1.5075 | 98.8591 | BS11&12C_L2_S2 | -596.7 | 48.9765 | 2.0406 | 14.2471 | 11.5035 | 6.7347 | 10.7049 | 2.8862 | 2.9066 | 99.0567 | BS13&14C_L2_S1 | -775.16 | 50.6437 | 2.0064 | 14.4763 | 11.0282 | 7.9608 | 10.6284 | 3.2091 | 0.0472 | 98.9397 | BS17&18C_L2_S4 | -440 | 51.0725 | 1.911 | 12.4242 | 11.5151 | 6.7497 | 11.9315 | 2.9152 | 1.4807 | 99.4577 | BS19&20C_L2_S4
-340.3 | 49.0058 | 3.3766 | 14.0141 | 11.4712 | 6.7881 | 10.7982 | 3.1219 | 1.424 | 97.8807 | BS1&2C_L1_S2 | -487.9 | 49.3201 | 1.8812 | 15.2982 | 11.492 | 6.853 | 10.6303 | 3.1273 | 1.398 | 98.0393 | BS3&4C_L2_S2 | -544.4 | 49.2286 | 2.0585 | 13.7429 | 13.0982 | 6.7154 | 10.6508 | 3.042 | 1.4636 | 99.1177 | BS5&6C_L3_S2 | -384.4 | 49.5063 | 1.9888 | 13.8861 | 11.3517 | 8.0928 | 10.6595 | 3.027 | 1.4878 | 98.9652 | BS7&8C_L2_S3 | [11 empty] | -346.54 | 49.7041 | 2.079 | 13.8607 | 11.6681 | 6.5888 | 10.6574 | 3.9626 | 1.4793 | 99.0661 | BS11&12C_L3_S2 | -647.7 | 49.4902 | 2.0079 | 14.013 | 11.2747 | 6.7086 | 10.6253 | 2.9651 | 2.9153 | 99.5476 | BS13&14C_L3_S1 | -780.16 | 50.4911 | 1.9904 | 14.3994 | 11.04 | 8.1651 | 10.6636 | 3.2116 | 0.0389 | 99.4431 | BS17&18C_L1_S4 | -445 | 51.03 | 2.0235 | 12.3587 | 11.4342 | 6.7881 | 11.9943 | 2.9157 | 1.4555 | 99.408 | BS19&20C_L3_S5
-362.3 | 49.554 | 3.4415 | 13.9201 | 11.3059 | 6.7643 | 10.6748 | 2.9611 | 1.3785 | 98.0145 | BS1&2C_L2_S2 | -487.9 | 49.1077 | 2.028 | 15.5735 | 11.4753 | 6.8418 | 10.5396 | 3.0143 | 1.4199 | 98.241 | BS3&4C_L3_S2 | -574.4 | 49.0397 | 1.915 | 13.9724 | 13.1569 | 6.7403 | 10.649 | 3.0484 | 1.4784 | 99.4306 | BS5&6C_L2_S2 | -394.4 | 49.6402 | 1.9399 | 13.9437 | 11.5298 | 7.9504 | 10.5196 | 2.9799 | 1.4964 | 98.7197 | BS7&8C_L3_S4 | [11 empty] | -376.54 | 49.5448 | 1.9933 | 13.9027 | 11.7704 | 6.7003 | 10.5628 | 4.0299 | 1.4959 | 98.9379 | BS11&12C_L1_S2 | -669.7 | 49.3481 | 2.1092 | 13.9118 | 11.2769 | 6.7856 | 10.6575 | 2.9964 | 2.9144 | 98.8147 | BS13&14C_L1_S1 | -835.16 | 50.486 | 2.0132 | 14.3681 | 11.1306 | 8.0411 | 10.7341 | 3.1885 | 0.0384 | 98.6869 | BS17&18C_L3_S4 | -480 | 51.1546 | 1.996 | 12.5726 | 11.2051 | 6.6989 | 11.9434 | 2.966 | 1.4634 | 99.2749 | BS19&20C_L2_S4
-380.3 | 49.1508 | 3.3583 | 13.9798 | 11.4894 | 6.794 | 10.7538 | 3.0436 | 1.4303 | 97.4938 | BS1&2C_L1_S2 | -507.9 | 49.028 | 2.0232 | 15.5726 | 11.3985 | 6.8478 | 10.6222 | 3.1229 | 1.3849 | 98.3554 | BS3&4C_L1_S2 | -604.4 | 48.9907 | 2.0292 | 13.8879 | 13.1642 | 6.7495 | 10.6341 | 3.0641 | 1.4804 | 99.027 | BS5&6C_L1_S3 | -414.4 | 49.3452 | 1.9709 | 13.9477 | 11.5338 | 8.1421 | 10.5977 | 2.9943 | 1.4683 | 99.2519 | BS7&8C_L1_S3 | [11 empty] | -381.54 | 49.5063 | 1.985 | 13.7838 | 11.8526 | 6.7336 | 10.6274 | 4.0237 | 1.4876 | 99.1187 | BS11&12C_L2_S2 | -676.7 | 48.9216 | 2.1753 | 14.0184 | 11.5807 | 6.8536 | 10.6667 | 2.8736 | 2.9102 | 99.2581 | BS13&14C_L2_S1 | -855.16 | 50.6193 | 2.0063 | 14.318 | 11.0233 | 8.0542 | 10.6505 | 3.2833 | 0.0451 | 98.422 | BS17&18C_L2_S4 | -520 | 50.8549 | 1.9622 | 12.4976 | 11.4135 | 6.9019 | 11.9377 | 2.9767 | 1.4555 | 99.5975 | BS19&20C_L1_S5
-390.3 | 49.2527 | 3.3422 | 13.9975 | 11.6005 | 6.6901 | 10.6813 | 3.0192 | 1.4165 | 98.3554 | BS1&2C_L3_S3 | -527.9 | 49.0701 | 1.9411 | 15.3885 | 11.5973 | 6.946 | 10.6246 | 3.0162 | 1.4161 | 98.4004 | BS3&4C_L2_S2 | -624.4 | 49.356 | 1.9532 | 13.6795 | 13.0665 | 6.8064 | 10.615 | 3.0771 | 1.4462 | 99.0635 | BS5&6C_L3_S3 | -434.4 | 49.8703 | 1.9255 | 13.7902 | 11.3806 | 8.037 | 10.5484 | 2.9365 | 1.5116 | 98.554 | BS7&8C_L3_S4 | [11 empty] | -386.54 | 49.8544 | 2.0027 | 13.7611 | 11.6008 | 6.708 | 10.4932 | 4.0644 | 1.5155 | 98.8334 | BS11&12C_L3_S2 | -727.7 | 49.5622 | 2.017 | 14.0377 | 11.2805 | 6.5952 | 10.5902 | 2.9828 | 2.9344 | 99.4014 | BS13&14C_L3_S1 | -860.16 | 50.6056 | 2.0053 | 14.5048 | 10.8864 | 8.0848 | 10.6226 | 3.2403 | 0.0502 | 99.1939 | BS17&18C_L1_S4 | -525 | 50.7209 | 2.0045 | 12.5305 | 11.447 | 6.7611 | 12.1091 | 2.9801 | 1.4469 | 99.5315 | BS19&20C_L3_S5
-460.3 | 49.3267 | 3.3425 | 13.7711 | 11.5907 | 6.8452 | 10.685 | 3.0097 | 1.429 | 97.4432 | BS1&2C_L1_S2 | -527.9 | 49.2153 | 1.9217 | 15.5941 | 11.397 | 6.7634 | 10.5892 | 3.0814 | 1.4379 | 98.182 | BS3&4C_L3_S2 | -654.4 | 49.1416 | 2.0257 | 13.9529 | 13.0293 | 6.7415 | 10.6148 | 3.016 | 1.4781 | 99.2542 | BS5&6C_L2_S3 | -454.4 | 49.3153 | 1.9694 | 13.9813 | 11.3971 | 8.2336 | 10.539 | 3.0278 | 1.5364 | 98.9664 | BS7&8C_L1_S3 | [11 empty] | -416.54 | 49.9055 | 1.9433 | 13.6967 | 11.7113 | 6.6761 | 10.5133 | 4.0825 | 1.4713 | 98.7624 | BS11&12C_L1_S2 | -749.7 | 49.2156 | 2.0589 | 13.8824 | 11.2827 | 6.8173 | 10.7191 | 3.0548 | 2.9693 | 99.0145 | BS13&14C_L1_S1 | -915.16 | 50.7187 | 1.9769 | 14.339 | 11.0313 | 8.0727 | 10.6431 | 3.1844 | 0.0338 | 98.2482 | BS17&18C_L3_S4 | -560 | 50.7995 | 2.0312 | 12.4725 | 11.3764 | 6.8938 | 11.9428 | 3.0086 | 1.4751 | 99.7392 | BS19&20C_L2_S5
-470.3 | 49.4236 | 3.26 | 14.0907 | 11.4076 | 6.7081 | 10.6726 | 3.0383 | 1.399 | 98.2679 | BS1&2C_L3_S3 | -547.9 | 49.0739 | 2.0204 | 15.5285 | 11.3736 | 6.9102 | 10.6156 | 3.0424 | 1.4353 | 98.4105 | BS3&4C_L1_S2 | -684.4 | 49.1271 | 2.041 | 13.8533 | 13.1549 | 6.7378 | 10.5489 | 3.0936 | 1.4434 | 99.085 | BS5&6C_L1_S3 | -464.4 | 49.6196 | 1.9596 | 13.9544 | 11.2527 | 8.0966 | 10.5757 | 3.0502 | 1.4912 | 99.0656 | BS7&8C_L2_S3 | [11 empty] | -421.54 | 49.4063 | 2.0484 | 13.9826 | 11.7672 | 6.6003 | 10.6831 | 4.0259 | 1.4863 | 99.3575 | BS11&12C_L2_S2 | -756.7 | 49.1534 | 2.0744 | 13.9313 | 11.4817 | 6.797 | 10.7619 | 2.9 | 2.9005 | 99.1919 | BS13&14C_L2_S1 | -935.16 | 50.6214 | 1.9766 | 14.3945 | 11.036 | 8.0189 | 10.644 | 3.2718 | 0.0368 | 98.9512 | BS17&18C_L2_S4 | -605 | 50.6046 | 1.9522 | 12.5157 | 11.5941 | 6.8101 | 12.0826 | 2.9994 | 1.4414 | 99.4473 | BS19&20C_L3_S5
-540.3 | 49.5633 | 3.2867 | 13.8458 | 11.3676 | 6.7436 | 10.6945 | 3.0583 | 1.4402 | 97.2826 | BS1&2C_L1_S3 | -567.9 | 49.0457 | 1.9529 | 15.5822 | 11.5216 | 6.8955 | 10.6193 | 2.9815 | 1.4015 | 98.312 | BS3&4C_L2_S2 | -704.4 | 49.2255 | 1.9428 | 13.9016 | 13.0174 | 6.7919 | 10.6326 | 3.0045 | 1.4838 | 99.3205 | BS5&6C_L3_S3 | -474.4 | 49.2886 | 1.9157 | 14.0335 | 11.5582 | 8.0771 | 10.6089 | 3.0046 | 1.5135 | 98.9624 | BS7&8C_L3_S4 | [11 empty] | -426.54 | 49.9262 | 1.9964 | 13.7751 | 11.5915 | 6.7348 | 10.5103 | 3.9961 | 1.4696 | 98.7762 | BS11&12C_L3_S2 | -807.7 | 49.5242 | 1.9953 | 13.9163 | 11.2999 | 6.6655 | 10.5634 | 3.039 | 2.9966 | 99.2744 | BS13&14C_L3_S1 | -940.16 | 50.6295 | 2.0133 | 14.3386 | 10.9816 | 8.1246 | 10.7396 | 3.1327 | 0.0401 | 99.3207 | BS17&18C_L1_S4 | -613.3 | 50.8006 | 2.0092 | 12.5062 | 11.3531 | 6.8604 | 11.981 | 3.0469 | 1.4426 | 99.5899 | BS19&20C_L1_S5
-550.3 | 49.1068 | 3.283 | 14.061 | 11.5318 | 6.848 | 10.6784 | 3.0582 | 1.4327 | 98.5971 | BS1&2C_L3_S3 | -567.9 | 49.1998 | 2.0359 | 15.4893 | 11.3127 | 6.7986 | 10.6102 | 3.1176 | 1.436 | 98.3708 | BS3&4C_L3_S2 | -734.4 | 49.2155 | 1.9776 | 13.7664 | 13.1901 | 6.7083 | 10.6039 | 3.061 | 1.4774 | 99.1902 | BS5&6C_L2_S3 | -504.4 | 49.7934 | 1.9844 | 13.8195 | 11.2307 | 8.1444 | 10.4778 | 3.0359 | 1.514 | 99.0199 | BS7&8C_L2_S3 | [11 empty] | -456.54 | 49.63 | 2.0291 | 13.8026 | 11.8067 | 6.6409 | 10.4874 | 4.1091 | 1.4944 | 98.7103 | BS11&12C_L1_S2 | -829.7 | 49.1835 | 2.0394 | 14.0341 | 11.2883 | 6.8019 | 10.7192 | 3.005 | 2.9287 | 99.2326 | BS13&14C_L1_S1 | -995.16 | 50.6191 | 2.0142 | 14.2111 | 10.996 | 8.1408 | 10.7757 | 3.2099 | 0.0332 | 98.8561 | BS17&18C_L3_S5 | -640 | 50.9127 | 1.9598 | 12.5636 | 11.534 | 6.6469 | 11.8773 | 3.0127 | 1.493 | 99.4143 | BS19&20C_L2_S5
-620.3 | 49.2028 | 3.2862 | 13.9543 | 11.5482 | 6.8874 | 10.7019 | 3.0249 | 1.3943 | 97.7677 | BS1&2C_L1_S3 | -607.9 | 49.4659 | 1.9721 | 15.2416 | 11.4054 | 6.8404 | 10.6071 | 3.0411 | 1.4264 | 97.9327 | BS3&4C_L2_S2 | -764.4 | 49.3203 | 1.9113 | 13.8011 | 13.012 | 6.753 | 10.6647 | 3.0658 | 1.4718 | 98.9385 | BS5&6C_L1_S3 | -534.4 | 49.2072 | 2.0703 | 14.0313 | 11.4289 | 8.1726 | 10.5655 | 3.0245 | 1.4998 | 99.3019 | BS7&8C_L1_S4 | [11 empty] | -461.54 | 49.3867 | 2.0044 | 13.8449 | 11.846 | 6.7016 | 10.5487 | 4.1768 | 1.491 | 99.3419 | BS11&12C_L2_S2 | -836.7 | 48.9039 | 2.0306 | 14.0263 | 11.4864 | 6.8852 | 10.7673 | 2.993 | 2.9073 | 99.5871 | BS13&14C_L2_S1 | -1015.16 | 50.5123 | 2.059 | 14.4304 | 10.8561 | 8.1289 | 10.7532 | 3.2262 | 0.034 | 98.4056 | BS17&18C_L2_S4 | -685 | 50.7455 | 2.0229 | 12.3346 | 11.6034 | 6.8333 | 12.0171 | 2.9913 | 1.4518 | 99.4527 | BS19&20C_L3_S5
-630.3 | 49.0536 | 3.3527 | 13.8911 | 11.6294 | 6.8342 | 10.6788 | 3.1166 | 1.4438 | 98.3303 | BS1&2C_L3_S3 | -627.9 | 49.1982 | 1.8873 | 15.4491 | 11.4409 | 6.8947 | 10.6057 | 3.0843 | 1.4399 | 98.2736 | BS3&4C_L1_S3 | -784.4 | 49.1454 | 2.0306 | 13.9146 | 13.1421 | 6.7301 | 10.5809 | 3.0303 | 1.426 | 99.3332 | BS5&6C_L3_S3 | -544.4 | 49.3365 | 2.0084 | 14.1221 | 11.264 | 8.1194 | 10.5273 | 3.0933 | 1.529 | 99.24 | BS7&8C_L2_S3 | [11 empty] | -466.54 | 49.5976 | 2.0216 | 13.7994 | 11.5133 | 6.6937 | 10.6239 | 4.2215 | 1.5289 | 99.0751 | BS11&12C_L3_S2 | -887.7 | 49.4594 | 1.998 | 14.0162 | 11.2124 | 6.775 | 10.5911 | 2.9758 | 2.9722 | 99.3844 | BS13&14C_L3_S1 | -1020.16 | 50.7876 | 1.9886 | 14.3595 | 10.9505 | 7.9572 | 10.6583 | 3.2508 | 0.0474 | 99.3602 | BS17&18C_L1_S4 | -706.7 | 50.9488 | 2.0115 | 12.5076 | 11.3794 | 6.7525 | 11.9444 | 3.0145 | 1.4413 | 99.3389 | BS19&20C_L1_S5
-710.3 | 49.1181 | 3.3584 | 13.9271 | 11.4593 | 6.831 | 10.7697 | 3.0684 | 1.4681 | 98.4312 | BS1&2C_L3_S3 | -647.9 | 49.2879 | 1.9782 | 15.5223 | 11.4077 | 6.7586 | 10.5091 | 3.1142 | 1.422 | 98.3662 | BS3&4C_L3_S3 | -814.4 | 49.0648 | 1.9775 | 13.6644 | 13.2944 | 6.8045 | 10.6516 | 3.0877 | 1.4552 | 99.3826 | BS5&6C_L2_S3 | -554.4 | 49.2433 | 2.0458 | 14.0545 | 11.3802 | 8.1429 | 10.5555 | 3.0694 | 1.5083 | 99.2963 | BS7&8C_L3_S5 | [11 empty] | -496.54 | 49.7072 | 2.0118 | 13.728 | 11.5601 | 6.6924 | 10.5938 | 4.2115 | 1.4953 | 98.8927 | BS11&12C_L1_S2 | -909.7 | 49.2702 | 2.0577 | 13.9905 | 11.2796 | 6.8346 | 10.6814 | 2.9917 | 2.8942 | 99.0133 | BS13&14C_L1_S1 | -1075.16 | 50.7848 | 1.99 | 14.3645 | 11.0321 | 7.9379 | 10.6439 | 3.2087 | 0.0382 | 99.0643 | BS17&18C_L3_S5 | -720 | 50.899 | 1.9044 | 12.516 | 11.3981 | 6.6438 | 12.0836 | 3.0843 | 1.4708 | 99.4111 | BS19&20C_L2_S5
-790.3 | 49.0527 | 3.4046 | 13.9713 | 11.5726 | 6.8741 | 10.6901 | 3.0159 | 1.4186 | 98.4473 | BS1&2C_L3_S3 | -687.9 | 49.0652 | 1.9098 | 15.3668 | 11.6537 | 6.878 | 10.684 | 3.0323 | 1.4103 | 98.3221 | BS3&4C_L2_S3 | -844.4 | 48.9183 | 1.9554 | 13.8372 | 13.2923 | 6.8738 | 10.6657 | 3.0188 | 1.4385 | 99.2027 | BS5&6C_L1_S3 | -614.4 | 49.5974 | 1.9994 | 13.9172 | 11.2533 | 8.0817 | 10.6012 | 3.0468 | 1.5031 | 98.981 | BS7&8C_L1_S4 | [11 empty] | -501.54 | 49.3929 | 2.0455 | 13.7451 | 11.8476 | 6.6274 | 10.5943 | 4.237 | 1.5103 | 98.984 | BS11&12C_L2_S2 | -916.7 | 49.1243 | 2.1202 | 13.9969 | 11.3271 | 6.8171 | 10.7222 | 2.9996 | 2.8926 | 98.7248 | BS13&14C_L2_S1 | -1095.16 | 50.6834 | 1.9955 | 14.5299 | 10.9629 | 7.9445 | 10.6723 | 3.167 | 0.0445 | 98.201 | BS17&18C_L2_S4 | -765 | 50.6272 | 2.0078 | 12.4951 | 11.5711 | 6.7847 | 12.0053 | 3.0984 | 1.4104 | 99.2869 | BS19&20C_L3_S5
-870.3 | 49.2479 | 3.4604 | 13.9754 | 11.4452 | 6.7826 | 10.6429 | 3.0422 | 1.4034 | 98.4219 | BS1&2C_L3_S3 | -707.9 | 49.0915 | 1.9418 | 15.4879 | 11.4711 | 6.9855 | 10.5576 | 3.0411 | 1.4235 | 98.2481 | BS3&4C_L1_S3 | -864.4 | 48.9644 | 1.9856 | 13.7429 | 13.1748 | 6.8056 | 10.7417 | 3.112 | 1.4731 | 99.235 | BS5&6C_L3_S3 | -624.4 | 49.6021 | 2.133 | 13.9035 | 11.1375 | 8.1548 | 10.4998 | 3.0765 | 1.4928 | 99.0962 | BS7&8C_L2_S4 | [11 empty] | -506.54 | 49.2376 | 2.0337 | 13.9111 | 11.7768 | 6.7391 | 10.6066 | 4.2074 | 1.4877 | 99.6371 | BS11&12C_L3_S2 | -967.7 | 49.354 | 2.0121 | 14.0598 | 11.1947 | 6.6858 | 10.6871 | 3.0327 | 2.9739 | 99.563 | BS13&14C_L3_S1 | -1100.16 | 50.7446 | 2.0182 | 14.2486 | 10.9122 | 7.9605 | 10.7908 | 3.2809 | 0.0443 | 99.1743 | BS17&18C_L1_S4 | -800 | 50.66 | 2.0153 | 12.6124 | 11.5375 | 6.6864 | 11.9119 | 3.1163 | 1.4602 | 99.4703 | BS19&20C_L1_S5
-950.3 | 49.32 | 3.3682 | 13.855 | 11.4175 | 6.7865 | 10.701 | 3.1464 | 1.4053 | 98.2532 | BS1&2C_L3_S3 | -727.9 | 49.0729 | 1.9284 | 15.4828 | 11.6509 | 6.8227 | 10.5398 | 3.0687 | 1.434 | 98.2783 | BS3&4C_L3_S3 | -894.4 | 49.2485 | 1.949 | 13.7898 | 13.1357 | 6.7411 | 10.664 | 3.0262 | 1.4456 | 99.2911 | BS5&6C_L2_S3 | -634.4 | 49.5428 | 1.985 | 13.8773 | 11.4138 | 8.0026 | 10.5632 | 3.1061 | 1.5094 | 98.9527 | BS7&8C_L3_S5 | [11 empty] | -576.54 | 49.6624 | 2.0621 | 13.7682 | 11.6308 | 6.571 | 10.494 | 4.3024 | 1.5091 | 98.6554 | BS11&12C_L1_S3 | -989.7 | 49.3451 | 2.0117 | 14.0484 | 11.2299 | 6.7779 | 10.6722 | 2.9799 | 2.9348 | 98.8543 | BS13&14C_L1_S1 | -1155.16 | 50.6352 | 2.0005 | 14.2961 | 11.0161 | 8.0445 | 10.7303 | 3.2301 | 0.0472 | 98.5821 | BS17&18C_L3_S5 | -800 | 50.5825 | 2.0734 | 12.4486 | 11.4676 | 6.8096 | 12.0675 | 3.0906 | 1.4603 | 99.8203 | BS19&20C_L2_S5
[11 empty] | -767.9 | 48.9886 | 2.0517 | 15.3012 | 11.7061 | 6.9395 | 10.5708 | 3.0132 | 1.429 | 98.3856 | BS3&4C_L2_S3 | -924.4 | 49.1279 | 1.9494 | 13.82 | 13.1985 | 6.7911 | 10.612 | 3.034 | 1.4671 | 99.1493 | BS5&6C_L1_S3 | -694.4 | 49.4874 | 1.9714 | 13.9728 | 11.3203 | 8.1374 | 10.5107 | 3.0776 | 1.5224 | 98.6114 | BS7&8C_L1_S4 | [11 empty] | -581.54 | 49.0955 | 2.0938 | 13.9034 | 11.7713 | 6.7013 | 10.5706 | 4.3454 | 1.5187 | 99.4283 | BS11&12C_L2_S3 | -996.7 | 48.7882 | 2.0031 | 14.1092 | 11.6826 | 6.9186 | 10.7173 | 2.9325 | 2.8485 | 99.4684 | BS13&14C_L2_S1 | -1175.16 | 50.477 | 2.0537 | 14.4289 | 10.9148 | 8.1131 | 10.717 | 3.2506 | 0.045 | 98.2613 | BS17&18C_L2_S4 | -845 | 50.8744 | 2.0001 | 12.55 | 11.3607 | 6.7668 | 12.0204 | 3 | 1.4275 | 99.2284 | BS19&20C_L3_S6
[11 empty] | -787.9 | 48.9957 | 1.9408 | 15.4947 | 11.5665 | 6.8747 | 10.6665 | 3.0227 | 1.4384 | 98.4916 | BS3&4C_L1_S3 | -944.4 | 49.1583 | 1.9935 | 13.7553 | 13.1416 | 6.746 | 10.6633 | 3.0663 | 1.4758 | 99.343 | BS5&6C_L3_S3 | -704.4 | 49.7759 | 1.9465 | 13.8233 | 11.2274 | 8.0242 | 10.5726 | 3.0571 | 1.573 | 98.9329 | BS7&8C_L2_S4 | [11 empty] | -586.54 | 49.2712 | 2.0356 | 14.0022 | 11.5474 | 6.7077 | 10.593 | 4.36 | 1.483 | 99.3288 | BS11&12C_L3_S3 | -1047.7 | 49.3416 | 2.0511 | 14.0455 | 11.2213 | 6.7244 | 10.5343 | 3.0642 | 3.0175 | 99.6442 | BS13&14C_L3_S1 | -1180.16 | 50.6416 | 2.078 | 14.4229 | 10.9008 | 8.0853 | 10.6531 | 3.1777 | 0.0407 | 99.1413 | BS17&18C_L1_S4 | -880 | 50.6428 | 2.0391 | 12.2759 | 11.6528 | 6.7933 | 12.0549 | 3.0496 | 1.4917 | 99.8949 | BS19&20C_L2_S5
[11 empty] | -807.9 | 49.3538 | 2.0111 | 15.5959 | 11.3588 | 6.7404 | 10.4931 | 3.0146 | 1.4322 | 97.622 | BS3&4C_L3_S3 | -974.4 | 49.2533 | 1.9385 | 13.7881 | 13.0915 | 6.7731 | 10.6474 | 3.0514 | 1.4567 | 99.2027 | BS5&6C_L2_S3 | -714.4 | 49.4911 | 1.91 | 13.9058 | 11.3341 | 8.1146 | 10.5952 | 3.1114 | 1.5378 | 98.6881 | BS7&8C_L3_S5 | [11 empty] | -656.54 | 49.8036 | 1.9432 | 13.5956 | 11.6935 | 6.6702 | 10.5189 | 4.2963 | 1.4788 | 98.7274 | BS11&12C_L1_S3 | -1069.7 | 49.2485 | 1.9863 | 13.9483 | 11.3426 | 6.8658 | 10.6771 | 3.0244 | 2.907 | 99.0224 | BS13&14C_L1_S1 | -1235.16 | 50.7514 | 1.9967 | 14.2685 | 11.0039 | 8.009 | 10.7696 | 3.1556 | 0.0454 | 98.7068 | BS17&18C_L3_S6 | -893.3 | 50.7889 | 2.0027 | 12.4639 | 11.4738 | 6.7702 | 11.9806 | 3.0679 | 1.4519 | 99.6043 | BS19&20C_L1_S5
[11 empty] | -847.9 | 49.0625 | 1.9747 | 15.3707 | 11.6153 | 6.9489 | 10.6079 | 3.006 | 1.414 | 98.2941 | BS3&4C_L2_S3 | -1004.4 | 49.3059 | 1.9857 | 13.7832 | 13.1075 | 6.7222 | 10.569 | 3.0626 | 1.4639 | 99.2147 | BS5&6C_L1_S3 | -774.4 | 49.5886 | 2.0167 | 13.976 | 11.3091 | 8.0702 | 10.5137 | 3.0273 | 1.4984 | 98.7709 | BS7&8C_L1_S4 | [11 empty] | -661.54 | 49.3854 | 1.9669 | 13.817 | 11.8036 | 6.6178 | 10.5233 | 4.3805 | 1.5056 | 99.0645 | BS11&12C_L2_S3 | -1076.7 | 48.8735 | 2.1079 | 13.9596 | 11.4249 | 6.9825 | 10.7501 | 3.0034 | 2.8982 | 99.0899 | BS13&14C_L2_S1 | -1255.16 | 50.7721 | 2.0064 | 14.3181 | 11.0448 | 7.9008 | 10.6746 | 3.2362 | 0.0471 | 97.8093 | BS17&18C_L2_S5 | -925 | 50.673 | 2.0062 | 12.4297 | 11.5106 | 6.8117 | 12.0173 | 3.1031 | 1.4483 | 99.4645 | BS19&20C_L3_S6
[11 empty] | -867.9 | 49.1742 | 1.9779 | 15.4709 | 11.5966 | 6.8131 | 10.5478 | 2.9812 | 1.4383 | 98.268 | BS3&4C_L1_S3 | -1024.4 | 48.9738 | 1.9318 | 13.7716 | 13.3107 | 6.805 | 10.658 | 3.0781 | 1.471 | 99.3302 | BS5&6C_L3_S3 | -784.4 | 49.8638 | 2.0398 | 13.8352 | 11.0125 | 8.0626 | 10.5464 | 3.09 | 1.5498 | 98.9904 | BS7&8C_L2_S4 | [11 empty] | -666.54 | 49.4704 | 2.0066 | 13.7892 | 11.4728 | 6.7054 | 10.5991 | 4.4399 | 1.5167 | 99.4923 | BS11&12C_L3_S3 | -1149.7 | 49.0006 | 2.0731 | 14.1085 | 11.2315 | 6.8305 | 10.6793 | 3.092 | 2.9845 | 99.3909 | BS13&14C_L1_S1 | -1260.16 | 50.7395 | 1.9956 | 14.3537 | 10.843 | 8.1606 | 10.7389 | 3.1407 | 0.028 | 98.7407 | BS17&18C_L1_S4 | -960 | 51.0218 | 1.9416 | 12.3841 | 11.486 | 6.7565 | 11.8881 | 3.0482 | 1.4737 | 99.2619 | BS19&20C_L2_S5
[11 empty] | -887.9 | 49.1084 | 2.0414 | 15.5245 | 11.4947 | 6.8446 | 10.5344 | 3.0266 | 1.4255 | 98.1544 | BS3&4C_L3_S3 | -1054.4 | 48.9427 | 2.0334 | 13.8205 | 13.2758 | 6.7373 | 10.6701 | 3.0564 | 1.4638 | 99.5544 | BS5&6C_L2_S3 | -794.4 | 49.2677 | 1.9923 | 14.1774 | 11.4709 | 7.9729 | 10.4743 | 3.1154 | 1.5292 | 99.1849 | BS7&8C_L3_S5 | [11 empty] | -736.54 | 49.5061 | 1.9665 | 13.7696 | 11.5333 | 6.6596 | 10.5423 | 4.5319 | 1.4908 | 99.0165 | BS11&12C_L1_S3 | -1156.7 | 48.7418 | 2.08 | 14.0735 | 11.5144 | 6.8608 | 10.7462 | 3.053 | 2.9303 | 99.6835 | BS13&14C_L2_S1 | -1263.16 | 50.8071 | 2.0184 | 14.4317 | 10.7542 | 8.0702 | 10.6829 | 3.1921 | 0.0435 | 98.2862 | BS17&18C_L2_S5 | -986.7 | 50.666 | 2.0131 | 12.405 | 11.6479 | 6.7437 | 11.9752 | 3.0759 | 1.4732 | 99.3665 | BS19&20C_L1_S5
[11 empty] | -927.9 | 49.2033 | 2.0238 | 15.3597 | 11.6117 | 6.8143 | 10.6026 | 2.9702 | 1.4145 | 98.1933 | BS3&4C_L2_S3 | -1084.4 | 48.9651 | 2.0048 | 13.9122 | 13.1717 | 6.7428 | 10.7244 | 3.0045 | 1.4744 | 99.3576 | BS5&6C_L1_S3 | -864.4 | 49.7003 | 2.0289 | 13.9738 | 11.1429 | 7.9899 | 10.5057 | 3.1343 | 1.5241 | 99.1982 | BS7&8C_L2_S4 | [11 empty] | -741.54 | 49.1748 | 1.9366 | 13.9844 | 11.6651 | 6.7077 | 10.5382 | 4.4833 | 1.51 | 99.3333 | BS11&12C_L2_S3 | -1229.7 | 49.304 | 2.0228 | 13.9837 | 11.1355 | 6.8041 | 10.7073 | 3.0571 | 2.9854 | 99.2289 | BS13&14C_L1_S1 | -1271.16 | 50.463 | 2.025 | 14.4497 | 10.9836 | 8.0862 | 10.7457 | 3.2096 | 0.0371 | 98.0276 | BS17&18C_L2_S5 | -1005 | 50.4819 | 1.9565 | 12.5406 | 11.6578 | 6.8836 | 12.0083 | 3.0121 | 1.4593 | 99.7684 | BS19&20C_L3_S6
[11 empty] | -947.9 | 48.9791 | 2.0367 | 15.5005 | 11.6321 | 6.8276 | 10.5639 | 3.0471 | 1.4131 | 98.4639 | BS3&4C_L1_S3 | -1104.4 | 49.3098 | 2.0608 | 13.7412 | 13.1299 | 6.6521 | 10.6735 | 2.9962 | 1.4365 | 99.1671 | BS5&6C_L3_S3 | -874.4 | 49.2854 | 1.968 | 13.9834 | 11.5671 | 8.1008 | 10.5525 | 3.0455 | 1.4973 | 99.2175 | BS7&8C_L3_S5 | [11 empty] | -746.54 | 49.4715 | 2.029 | 13.7429 | 11.5296 | 6.7445 | 10.5648 | 4.4212 | 1.4965 | 99.4165 | BS11&12C_L3_S3 | -1236.7 | 49.1129 | 2.0543 | 13.8785 | 11.368 | 6.9001 | 10.6929 | 3.0328 | 2.9604 | 99.0977 | BS13&14C_L2_S1 | -1279.16 | 50.6859 | 2.0207 | 14.3697 | 10.9595 | 8.1562 | 10.6172 | 3.1412 | 0.0496 | 98.4121 | BS17&18C_L2_S5 | -1040 | 50.5408 | 1.9956 | 12.5066 | 11.6899 | 6.69 | 12.0235 | 3.058 | 1.4956 | 99.4654 | BS19&20C_L2_S5
[11 empty] | -967.9 | 49.4369 | 1.9852 | 15.3106 | 11.3902 | 6.865 | 10.5364 | 3.0404 | 1.4353 | 97.8121 | BS3&4C_L3_S3 | -1134.4 | 49.0535 | 2.0767 | 13.8058 | 13.1653 | 6.7328 | 10.6157 | 3.0644 | 1.4859 | 99.4832 | BS5&6C_L2_S3 | -934.4 | 49.4202 | 1.9584 | 14.031 | 11.2735 | 8.1121 | 10.5221 | 3.143 | 1.5398 | 99.2901 | BS7&8C_L1_S4 | [11 empty] | -816.54 | 49.903 | 1.9972 | 13.6331 | 11.424 | 6.5917 | 10.4941 | 4.4727 | 1.4843 | 98.4849 | BS11&12C_L1_S3 | -1309.7 | 49.0555 | 2.0661 | 14.0987 | 11.3191 | 6.7742 | 10.6246 | 3.0798 | 2.9821 | 99.8228 | BS13&14C_L1_S1 | -1287.16 | 50.5849 | 2.0643 | 14.4101 | 11.0285 | 8.0548 | 10.6598 | 3.1617 | 0.036 | 98.5621 | BS17&18C_L2_S5
[22 empty] | -1164.4 | 49.1391 | 2.0053 | 13.8602 | 13.0925 | 6.6675 | 10.7178 | 3.042 | 1.4756 | 99.3433 | BS5&6C_L1_S3 | -944.4 | 49.6792 | 1.9904 | 14.0058 | 11.0426 | 8.0381 | 10.5993 | 3.1186 | 1.526 | 99.1704 | BS7&8C_L2_S4 | [11 empty] | -821.54 | 49.1325 | 2.0874 | 13.8737 | 11.5631 | 6.7283 | 10.5909 | 4.5204 | 1.5038 | 99.3834 | BS11&12C_L2_S3 | -1316.7 | 48.8011 | 2.0634 | 13.9918 | 11.464 | 6.9236 | 10.7466 | 3.0566 | 2.953 | 99.7394 | BS13&14C_L2_S1 | -1295.16 | 50.6651 | 2.078 | 14.3364 | 10.9462 | 8.0361 | 10.7242 | 3.1747 | 0.0394 | 98.5743 | BS17&18C_L2_S5
[22 empty] | -1184.4 | 49.0701 | 2.0255 | 13.7137 | 13.1532 | 6.7812 | 10.7187 | 3.0639 | 1.4737 | 99.4115 | BS5&6C_L3_S3 | -954.4 | 49.2495 | 2.0329 | 13.9296 | 11.4975 | 8.0706 | 10.4955 | 3.1568 | 1.5676 | 99.2153 | BS7&8C_L3_S5 | [11 empty] | -896.54 | 49.2465 | 2.0572 | 13.8373 | 11.5952 | 6.5711 | 10.5489 | 4.6233 | 1.5205 | 99.1993 | BS11&12C_L1_S3 | -1396.7 | 49.1472 | 2.0172 | 14.11 | 11.3038 | 6.7486 | 10.623 | 3.0744 | 2.9759 | 99.5482 | BS13&14C_L2_S1 | -1303.16 | 50.5743 | 2.0417 | 14.5266 | 10.8451 | 8.0246 | 10.7368 | 3.2151 | 0.0359 | 98.0515 | BS17&18C_L2_S5
[22 empty] | -1214.4 | 49.2954 | 2.0142 | 13.6748 | 13.1552 | 6.6907 | 10.629 | 3.0999 | 1.4409 | 98.8826 | BS5&6C_L2_S3 | -1014.4 | 49.2113 | 1.9819 | 14.0575 | 11.3663 | 8.1499 | 10.5831 | 3.1127 | 1.5372 | 99.6275 | BS7&8C_L1_S4 | [11 empty] | -901.54 | 48.9716 | 2.0609 | 13.8871 | 11.6435 | 6.69 | 10.6442 | 4.6162 | 1.4865 | 99.4489 | BS11&12C_L2_S3 | [11 empty] | -1311.16 | 50.7431 | 2.0405 | 14.387 | 10.8118 | 8.0045 | 10.7313 | 3.2312 | 0.0505 | 97.8749 | BS17&18C_L2_S5
[22 empty] | -1244.4 | 49.3615 | 1.9615 | 13.7842 | 13.0548 | 6.724 | 10.6005 | 3.0384 | 1.4752 | 99.0032 | BS5&6C_L1_S3 | -1024.4 | 49.7208 | 1.9888 | 14.057 | 11.0182 | 8.0541 | 10.4936 | 3.1567 | 1.5108 | 99.1238 | BS7&8C_L2_S4 | [11 empty] | -906.54 | 49.8358 | 1.9546 | 13.6845 | 11.2894 | 6.7202 | 10.4733 | 4.5621 | 1.4802 | 98.9181 | BS11&12C_L3_S3 | [11 empty] | -1315.16 | 50.6263 | 2.0102 | 14.3546 | 10.9427 | 8.1465 | 10.7599 | 3.1248 | 0.035 | 98.4924 | BS17&18C_L3_S6
[22 empty] | -1264.4 | 49.2268 | 2.0127 | 13.8767 | 13.0014 | 6.6945 | 10.5911 | 3.1096 | 1.4871 | 99.0487 | BS5&6C_L3_S3 | -1034.4 | 49.4311 | 2.0216 | 13.9556 | 11.507 | 7.8664 | 10.4902 | 3.1568 | 1.5714 | 99.0696 | BS7&8C_L3_S5 | [11 empty] | -981.54 | 49.395 | 2.0203 | 13.83 | 11.5793 | 6.5775 | 10.4981 | 4.5949 | 1.505 | 99.0218 | BS11&12C_L2_S3 | [11 empty] | -1319.16 | 50.7436 | 2.0412 | 14.4908 | 10.7412 | 8.0001 | 10.7497 | 3.1944 | 0.039 | 98.5023 | BS17&18C_L2_S5
[22 empty] | -1294.4 | 49.082 | 1.9846 | 13.8758 | 13.1815 | 6.7237 | 10.6169 | 3.0787 | 1.4568 | 99.1143 | BS5&6C_L2_S3 | -1094.4 | 49.6408 | 1.9024 | 13.9405 | 11.3091 | 8.0634 | 10.5444 | 3.1008 | 1.4986 | 99.0671 | BS7&8C_L1_S4 | [11 empty] | -986.54 | 49.3859 | 2.1007 | 13.6571 | 11.4681 | 6.7404 | 10.5753 | 4.5912 | 1.4812 | 99.105 | BS11&12C_L3_S3 | [11 empty] | -1327.16 | 50.8366 | 2.0434 | 14.3936 | 10.777 | 8.0115 | 10.7236 | 3.1728 | 0.0415 | 97.9186 | BS17&18C_L2_S5
[22 empty] | -1324.4 | 49.1316 | 2.0228 | 13.9669 | 13.0253 | 6.6756 | 10.6357 | 3.0454 | 1.4966 | 99.3772 | BS5&6C_L1_S3 | -1104.4 | 49.7564 | 1.928 | 13.9784 | 11.0899 | 8.1053 | 10.4299 | 3.1899 | 1.5223 | 99.1889 | BS7&8C_L2_S4 | [11 empty] | -1056.54 | 49.7088 | 1.9998 | 13.6281 | 11.3803 | 6.5924 | 10.5324 | 4.6449 | 1.5132 | 98.8921 | BS11&12C_L1_S3 | [11 empty] | -1335.16 | 50.8478 | 1.9509 | 14.3699 | 10.8896 | 8.0624 | 10.7306 | 3.1134 | 0.0354 | 98.3742 | BS17&18C_L2_S5
[33 empty] | -1114.4 | 49.4079 | 2.0168 | 13.8166 | 11.4207 | 8.0621 | 10.5738 | 3.1425 | 1.5595 | 99.1036 | BS7&8C_L3_S5 | [11 empty] | -1061.54 | 49.1338 | 2.0771 | 13.7049 | 11.6117 | 6.6399 | 10.5873 | 4.7146 | 1.5308 | 99.3745 | BS11&12C_L2_S3
[33 empty] | -1174.4 | 49.5464 | 1.9141 | 13.9242 | 11.3614 | 8.0493 | 10.5101 | 3.1465 | 1.548 | 99.2389 | BS7&8C_L1_S4 | [11 empty] | -1066.54 | 49.4965 | 2.0015 | 13.6243 | 11.5881 | 6.5941 | 10.6285 | 4.6235 | 1.4436 | 98.9302 | BS11&12C_L3_S3
[33 empty] | -1184.4 | 50.0507 | 1.9692 | 13.863 | 11.0536 | 7.9499 | 10.4702 | 3.1138 | 1.5296 | 98.8372 | BS7&8C_L2_S4 | [11 empty] | -1136.54 | 49.6129 | 1.9897 | 13.63 | 11.4814 | 6.5997 | 10.5144 | 4.6597 | 1.512 | 98.8389 | BS11&12C_L1_S3
[33 empty] | -1194.4 | 49.1308 | 1.9387 | 14.001 | 11.6213 | 8.1398 | 10.5559 | 3.0889 | 1.5236 | 99.5296 | BS7&8C_L3_S5 | [11 empty] | -1141.54 | 49.3527 | 1.9504 | 13.8176 | 11.5787 | 6.5918 | 10.5603 | 4.6629 | 1.4857 | 98.9666 | BS11&12C_L2_S3
[33 empty] | -1254.4 | 49.7781 | 1.9986 | 13.8057 | 11.2473 | 8.0273 | 10.5072 | 3.1131 | 1.5226 | 98.7785 | BS7&8C_L1_S4 | [11 empty] | -1146.54 | 49.6438 | 1.9857 | 13.6413 | 11.388 | 6.6521 | 10.5926 | 4.6066 | 1.4899 | 98.6602 | BS11&12C_L3_S3
[33 empty] | -1264.4 | 49.7452 | 1.9525 | 13.9547 | 11.0475 | 8.1719 | 10.463 | 3.1317 | 1.5334 | 99.0839 | BS7&8C_L2_S4 | [11 empty] | -1216.54 | 49.4472 | 1.9624 | 13.5941 | 11.575 | 6.7069 | 10.6234 | 4.6424 | 1.4485 | 98.7048 | BS11&12C_L1_S3
[33 empty] | -1274.4 | 49.3939 | 2.0233 | 13.7793 | 11.5872 | 8.0725 | 10.4801 | 3.1259 | 1.5378 | 99.3822 | BS7&8C_L3_S5 | [11 empty] | -1221.54 | 49.3816 | 1.9785 | 13.8681 | 11.5743 | 6.5625 | 10.5479 | 4.5862 | 1.5009 | 99.135 | BS11&12C_L2_S3
[33 empty] | -1334.4 | 49.6531 | 2.0361 | 13.9388 | 11.3387 | 7.9379 | 10.4002 | 3.1698 | 1.5253 | 99.1565 | BS7&8C_L1_S4 | [11 empty] | -1226.54 | 49.2827 | 2.0429 | 13.646 | 11.6419 | 6.6241 | 10.6715 | 4.6132 | 1.4778 | 99.4004 | BS11&12C_L3_S3
[33 empty] | -1344.4 | 49.7149 | 1.9078 | 14.0024 | 11.1888 | 7.981 | 10.4994 | 3.2012 | 1.5045 | 99.5035 | BS7&8C_L2_S4 | [11 empty] | -1301.54 | 49.1821 | 2.01 | 14.03 | 11.6397 | 6.5731 | 10.4471 | 4.6147 | 1.5033 | 99.2422 | BS11&12C_L2_S3
[33 empty] | -1354.4 | 49.4268 | 2.0436 | 13.8144 | 11.6111 | 7.9124 | 10.5053 | 3.1721 | 1.5144 | 99.3672 | BS7&8C_L3_S5 | [11 empty] | -1306.54 | 49.1122 | 1.9847 | 13.7743 | 11.6572 | 6.7523 | 10.6013 | 4.5971 | 1.5209 | 99.2743 | BS11&12C_L3_S3
[33 empty] | -1414.4 | 49.5998 | 1.9786 | 13.929 | 11.3211 | 7.9571 | 10.4867 | 3.1851 | 1.5426 | 99.0069 | BS7&8C_L1_S4 | [11 empty] | -1376.54 | 49.1485 | 1.9403 | 13.8144 | 11.7316 | 6.6751 | 10.5353 | 4.6426 | 1.5123 | 99.1179 | BS11&12C_L1_S3
[33 empty] | -1424.4 | 49.7692 | 1.9542 | 14.0341 | 11.2533 | 7.8352 | 10.4491 | 3.2069 | 1.4979 | 99.0837 | BS7&8C_L2_S4 | [11 empty] | -1381.54 | 49.3392 | 2.0113 | 13.6922 | 11.6904 | 6.5896 | 10.5431 | 4.6276 | 1.5066 | 98.9519 | BS11&12C_L2_S3
[55 empty] | -1386.54 | 49.3545 | 1.9242 | 13.5578 | 11.6041 | 6.837 | 10.5833 | 4.6383 | 1.5007 | 99.3128 | BS11&12C_L3_S3
[55 empty] | -1456.54 | 49.0717 | 1.996 | 13.9448 | 11.6467 | 6.7649 | 10.4717 | 4.6312 | 1.4731 | 99.1498 | BS11&12C_L1_S3
[55 empty] | -1466.54 | 49.0145 | 2.0637 | 13.8628 | 11.6775 | 6.7081 | 10.5564 | 4.6114 | 1.5056 | 99.5378 | BS11&12C_L3_S3
[55 empty] | -1536.54 | 49.3783 | 1.9522 | 13.6975 | 11.665 | 6.7016 | 10.5104 | 4.6006 | 1.4944 | 99.0539 | BS11&12C_L1_S3
[55 empty] | -1541.54 | 49.1022 | 2.0242 | 13.9872 | 11.7396 | 6.6003 | 10.4883 | 4.568 | 1.4902 | 99.2614 | BS11&12C_L2_S3
[55 empty] | -1546.54 | 49.2657 | 2.0203 | 13.7174 | 11.724 | 6.6377 | 10.4787 | 4.6476 | 1.5085 | 99.2818 | BS11&12C_L3_S3